## Experimento
A realizar Agua + Tween 80 [mL] | 200 | 0.2 | L
Por triplicado
Concentraciones deseadas [mg/L] | V_sol_m [ml] | fenantreno añadido [g] | Surfactante [mL a C_f]
10 | 200 | 0.002 | 0.2888889
9 | 200 | 0.0018 | 0.26
8 | 200 | 0.0016 | 0.2311111
7 | 200 | 0.0014 | 0.2022222
6 | 200 | 0.0012 | 0.1733333
5 | 200 | 0.001 | 0.1444444
4 | 200 | 0.0008 | 0.1155556
3 | 200 | 0.0006 | 0.08666667
Surfactante
La curva de calibración se realizó con:
Fenantreno | 5 | mg/L
Tween 80 | 160 | uL/L
Fenantreno a usar | 10 | mg/L
Tween 80 | 320 | uL/L
CMC | mL/L | mL | uL
60 | 0.7222222 | 0.1444444 | 144.4444

## Análisis
[5 empty] | Rellenear | [13 empty] | FREUNDLICH | [9 empty] | Curva isoterma |  |  | LANGMUIR | [13 empty] | Curva isoterma
[29 empty] | C_e | q_e | [15 empty] | C_e | q_e
DATOS | [18 empty] | C_0, teo | Promedio_outlier C-0 real | Abs_e | C_e | q_e | ln(C_e) | ln(q_e) | Rr | 1/n_f | 1.0284 | 0.5 | 0.2973241 |  | C_0, teo | Promedio_outlier C-0 real | Abs_e | C_e | 1/ce | logCe | LN ce | qe | 1/qe | log qe | %remocion |  |  |  | 0.5 | 0.2808831
Curva de calibración |  |  | V | 0.2 | L | [21 empty] | ln(K_F) | -0.5001 | 1 | 0.60647 | [15 empty] | 1 | 0.5523946
m= | 0.276 |  | m | 0.5 | g | [5 empty] | Vi | 200 | V2 | ? |  |  |  |  | 9 | 9.078623 | 1.011 | 3.553261 | 2.210145 | 1.267866 | 0.7930581 | 60.86124 |  |  | 1.5 | 0.920241 |  | 9 | 9.078623 | 1.011 | 3.553261 | 0.2814316 | 0.5506271 | 1.267866 | 2.210145 | 0.452459 | 0.3444208 | 60.86124 |  | Pendiente | 1.7499 | 1.5 | 0.8149959
b= | 0.0303 | [9 empty] | Ci | 3.4989 | C2 | 3 |  |  |  |  | 8 | 8.075 | 0.906 | 3.172826 | 1.96087 | 1.154623 | 0.673388 | 60.70804 | K_F | 0.60647 | 2 | 1.237054 |  | 8 | 8.075 | 0.906 | 3.172826 | 0.3151764 | 0.5014463 | 1.154623 | 1.96087 | 0.5099778 | 0.2924487 | 60.70804 |  | ordenada | 0.0604 | 2 | 1.069119
[19 empty] | 7 | 6.951812 | 0.8 | 2.788768 | 1.665217 | 1.0256 | 0.5099557 | 59.8843 | 1/n_f | 1.0284 | 2.5 | 1.556148 |  | 7 | 6.951812 | 0.8 | 2.788768 | 0.3585813 | 0.4454124 | 1.0256 | 1.665217 | 0.6005222 | 0.2214709 | 59.8843 |  |  |  | 2.5 | 1.315167
Isoterma de adsorción | [10 empty] | V2 | 33.26 | [6 empty] | 6 | 5.959058 | 0.658 | 2.274275 | 1.473913 | 0.8216615 | 0.3879208 | 61.83499 |  |  | 3 | 1.877072 |  | 6 | 5.959058 | 0.658 | 2.274275 | 0.4397005 | 0.356843 | 0.8216615 | 1.473913 | 0.6784661 | 0.1684719 | 61.83499 |  |  |  | 3 | 1.553519
[19 empty] | 5 | 5.190942 | 0.571 | 1.959058 | 1.292754 | 0.6724637 | 0.2567745 | 62.26007 |  |  | 3.5 | 2.199525 |  | 5 | 5.190942 | 0.571 | 1.959058 | 0.5104494 | 0.2920473 | 0.6724637 | 1.292754 | 0.7735426 | 0.1115158 | 62.26007 |  | q_max | 16.55629 | 3.5 | 1.784531
[6 empty] | Promedio | [12 empty] | 4 | 3.973551 | 0.452 | 1.527899 | 0.9782609 | 0.4238933 | -0.02197891 | 61.54828 |  |  | 4 | 2.523294 |  | 4 | 3.973551 | 0.452 | 1.527899 | 0.6544937 | 0.1840945 | 0.4238933 | 0.9782609 | 1.022222 | -0.009545318 | 61.54828 |  | Kl | 0.03451626 | 4 | 2.008536
C_0, teo | C_0, rea | Abs_e | C_e | q_e | %Remoción | C_0, rea | Abs_e | C_e | %Remoción | [9 empty] | 3 | 3.147464 | 0.391 | 1.306884 | 0.7362319 | 0.2676457 | -0.3062102 | 58.47819 |  |  | 4.5 | 2.848217 |  | 3 | 3.147464 | 0.391 | 1.306884 | 0.7651788 | 0.1162371 | 0.2676457 | 0.7362319 | 1.358268 | -0.1329854 | 58.47819 |  |  |  | 4.5 | 2.22585
[29 empty] | 5 | 3.174169 | [15 empty] | 5 | 2.436766
[29 empty] | 5.5 | 3.50105 | [15 empty] | 5.5 | 2.641564
[29 empty] | 6 | 3.828777 | [15 empty] | 6 | 2.840506
9 | 9.078623 | 1.011 | 3.553261 | 2.210145 | 60.86124 | 9.078623 | 1.011 | 3.553261 | 60.86124 | [19 empty] | 6.5 | 4.157281 | [15 empty] | 6.5 | 3.033839
9 | -0.1097826 | 0 | -0.1097826 | 0 | 0 | [23 empty] | 7 | 4.486505 | [15 empty] | 7 | 3.221798
9 | -0.1097826 | 0 | -0.1097826 | 0 | 0 | [23 empty] | 7.5 | 4.816398 | [15 empty] | 7.5 | 3.404603
8 | 7.977174 | 1.242 | 4.390217 | 1.434783 | 44.96525 | 8.075 | 0.906 | 3.172826 | 60.70804 | [19 empty] | 8 | 5.146916 | [15 empty] | 8 | 3.582464
8 | 8.075 | 0.906 | 3.172826 | 1.96087 | 60.70804 | [23 empty] | 8.5 | 5.478022 | [15 empty] | 8.5 | 3.755578
8 | -0.1097826 | 0 | -0.1097826 | 0 | 0 | [23 empty] | 9 | 5.809682 | [15 empty] | 9 | 3.924133
7 | 6.951812 | 0.8 | 2.788768 | 1.665217 | 59.8843 | 6.951812 | 0.8 | 2.788768 | 59.8843 | [19 empty] | 9.5 | 6.141865 | [15 empty] | 9.5 | 4.088307
7 | -0.1097826 | 0 | -0.1097826 | 0 | 0 | [23 empty] | 10 | 6.474546 | [15 empty] | 10 | 4.248269
7 | -0.1097826 | 0 | -0.1097826 | 0 | 0 | [23 empty] | 10.5 | 6.8077 | [15 empty] | 10.5 | 4.404178
6 | 5.959058 | 0.658 | 2.274275 | 1.473913 | 61.83499 | 5.959058 | 0.658 | 2.274275 | 61.83499 | [19 empty] | 11 | 7.141305 | [15 empty] | 11 | 4.556186
6 | 5.959058 | 0.886 | 3.100362 | 1.143478 | 47.97227
6 | 5.658333 | 0.658 | 2.274275 | 1.353623 | 59.80662
5 | 5.190942 | 0.571 | 1.959058 | 1.292754 | 62.26007 | 5.190942 | 0.571 | 1.959058 | 62.26007
5 | -0.1097826 | 0 | -0.1097826 | 0 | 0
5 | -0.1097826 | 0 | -0.1097826 | 0 | 0
4 | 3.973551 | 0.452 | 1.527899 | 0.9782609 | 61.54828 | 3.973551 | 0.452 | 1.527899 | 61.54828
4 | -0.1097826 | 0 | -0.1097826 | 0 | 0
4 | -0.1097826 | 0 | -0.1097826 | 0 | 0
3 | 3.147464 | 0.391 | 1.306884 | 0.7362319 | 58.47819 | 3.147464 | 0.391 | 1.306884 | 58.47819
3 | -0.1097826 | 0 | -0.1097826 | 0 | 0
3 | -0.1097826 | 0 | -0.1097826 | 0 | 0 | [12 empty] | Ln(qe) [mg/g] | [7 empty] | Q_e (mg/g) | [5 empty] | 1/qe | [5 empty] | Q_e (mg/g)
[18 empty] | Ln(C_e) | [7 empty] | C_e (mg/L) | [5 empty] | 1/ce | [5 empty] | C_e (mg/L)
[31 empty] | CINETICA DE PSEUDO PRIMER ORDEN | [16 empty] | CINETICA DE PSEUDO SEGUNDO ORDEN | [12 empty] | velocidad de reccion primer orden | [12 empty] | velocidad de reccion segundo orden
Promedio
|  | R1 | [5 empty] | R2 | [5 empty] | R3
[5 empty] | %remocion | [5 empty] | %remocion | [5 empty] | %remocion
| C_0 | 10 | mg/L |  | 0 |  | C_0 | 0 | mg/L |  | 0 |  | C_0 | 0 | mg/L |  | 0 |  |  | C_0 | 0 | mg/L | Desviacion estandar |  | %remocion
| Hora | t [horas] | Abs_t | C_t [mg/L] | %var |  | Hora | t [horas] | Abs_t | C_t [mg/L] | %var |  | Hora | t [horas] | Abs_t | C_t [mg/L] | %var |  |  |  | t [horas] | C_t [mg/L] | C_t [mg/L] |  | 0
|  | 0 |  | -0.1097826 | 9208.911 |  |  | 0 |  | -0.1097826 | 100 |  |  | 0 |  | -0.1097826 | 100 |  |  |  | 0 | -0.1097826 | 0
|  | 0.5 |  | -0.1097826 | 0 |  |  | 0.5 |  | -0.1097826 | 0 |  |  | 0.5 |  | -0.1097826 | 0 |  |  |  | 0.5 | -0.1097826 | 0
|  | 1 |  | -0.1097826 | 0 |  |  | 1 |  | -0.1097826 | 0 |  |  | 1 |  | -0.1097826 | 0 |  |  |  | 1 | -0.1097826 | 0
|  | 1.5 |  | -0.1097826 | 0 |  |  | 1.5 |  | -0.1097826 | 0 |  |  | 1.5 |  | -0.1097826 | 0 |  |  |  | 1.5 | -0.1097826 | 0
|  | 2 |  | -0.1097826 | 0 |  |  | 2 |  | -0.1097826 | 0 |  |  | 2 |  | -0.1097826 | 0 |  |  |  | 2 | -0.1097826 | 0
|  | 3 |  | -0.1097826 | 0 |  |  | 3 |  | -0.1097826 | 0 |  |  | 3 |  | -0.1097826 | 0 |  |  |  | 3 | -0.1097826 | 0
|  | 4 |  | -0.1097826 | 0 |  |  | 4 |  | -0.1097826 | 0 |  |  | 4 |  | -0.1097826 | 0 |  |  |  | 4 | -0.1097826 | 0
|  | 5 |  | -0.1097826 | 0 |  |  | 5 |  | -0.1097826 | 0 |  |  | 5 |  | -0.1097826 | 0 |  |  |  | 5 | -0.1097826 | 0
|  | 6 |  | -0.1097826 | 0 |  |  | 6 |  | -0.1097826 | 0 |  |  | 6 |  | -0.1097826 | 0 |  |  |  | 6 | -0.1097826 | 0
[37 empty] | Regresion |  | m | b | [12 empty] | Regresion |  | m | b | [9 empty] | Regresion |  | m | b | [9 empty] | Regresion |  | m | b
|  | R1 | [5 empty] | R2 | [5 empty] | R3 | [24 empty] | -0.6800041 | 0 | [14 empty] | 0.3244329 | 0.7122462 | [11 empty] | -0.2076042 | 0 | [11 empty] | 0.03221886 | 0
[5 empty] | %remocion | [5 empty] | %remocion | [5 empty] | %remocion | [20 empty] | se | 0.04354531 | #N/A |  |  | t | Reg_lin | Reg_cin | [8 empty] | se | 0.01396171 | 0.04773086 |  | t | Reg_lin | Reg_cin | [6 empty] | se | 0.01294849 | #N/A |  | t | Reg_lin | Reg_cin | [6 empty] | se | 0.001353947 | #N/A |  | t | Reg_lin | Reg_cin
| C_0 | 9 | mg/L |  | 60.86124 |  | C_0 | 9 | mg/L |  | 0 |  | C_0 | 0 | mg/L |  | 0 |  |  | C_0 | 9 | mg/L | Desviacion estandar |  | %remocion | [12 empty] | r2 | 0.9759865 | 0.3301987 | sey |  | 0 | 0 | 0 | [8 empty] | r2 | 0.9890105 | 0.07304921 | sey | 0 | 0.7122462 | 0 | [6 empty] | r2 | 0.9734909 | 0.09818675 | sey | 0 | 0 | 9.078623 | [6 empty] | r2 | 0.9877892 | 0.01309204 | sey | 0 | 0 | 9.078623
| Hora | t [horas] | Abs_t | C_t [mg/L] | %var |  | Hora | t [horas] | Abs_t | C_t [mg/L] | %var |  | Hora | t [horas] | Abs_t | C_t [mg/L] | %var |  |  |  | t [horas] | C_t [mg/L] | C_t [mg/L] |  | 60.86124 | [6 empty] | t | q_t | q_e | 1-q_t/q_e | ln(1-qt/qe) |  | F | 243.8598 | 6 | df |  | 0.5 | -0.340002 | 0.6370326 |  |  |  | t | q_t | q_e | t/q_t |  | F | 539.974 | 6 | df | 0.5 | 0.8744627 | 0.5717797 |  | t | C_t | C_0 | lnCt - lnCo |  | F | 257.0599 | 7 | df | 0.5 | -0.1038021 | 8.183504 |  | t | Ct | C0 | Y |  | F | 566.2617 | 7 | df | 0.5 | 0.01610943 | 7.920272
| 8:50 | 0 | 2.536 | 9.078623 | 0.8660255 |  |  | 0 |  | -0.1097826 | 8298.02 |  |  | 0 |  | -0.1097826 | 100 |  |  |  | 0 | 9.078623 | 6.497184 | [8 empty] | 0 | 0 | 2.210145 | 1 | 0 |  | ssreg | 26.58832 | 0.6541869 |  |  | 1 | -0.6800041 | 1.090453 |  |  |  | 0 |  |  |  |  | ssreg | 2.881402 | 0.03201712 |  | 1 | 1.036679 | 0.9646186 |  | 0 | 9.078623 | 9.078623 | 0 |  | ssreg | 2.478222 | 0.06748446 |  | 1 | -0.2076042 | 7.376641 |  | 0 | 9.078623 | 9.078623 | 0 |  | ssreg | 0.09705812 | 0.001199811 |  | 1 | 0.03221886 | 7.024064
| 9:20 | 0.5 | 2.186 | 7.810507 | -16.23603 |  |  | 0.5 |  | -0.1097826 | 0 |  |  | 0.5 |  | -0.1097826 | 0 |  |  |  | 0.5 | 7.810507 | 5.600491 | [8 empty] | 0.5 | 0.5072464 | 2.210145 | 0.7704918 | -0.2607263 | [6 empty] | 1.5 | -1.020006 | 1.413183 |  |  |  | 0.5 | 0.5072464 | 2.210145 | 0.9857143 | [5 empty] | 1.5 | 1.198896 | 1.251151 |  | 0.5 | 7.810507 | 9.078623 | -0.1504526 | [5 empty] | 1.5 | -0.3114063 | 6.649331 |  | 0.5 | 7.810507 | 9.078623 | 0.0178838 | [5 empty] | 1.5 | 0.04832828 | 6.310058
| 9:50 | 1 | 1.837 | 6.546014 | -19.31699 |  |  | 1 |  | -0.1097826 | 0 |  |  | 1 |  | -0.1097826 | 0 |  |  |  | 1 | 6.546014 | 4.706359 | [8 empty] | 1 | 1.013043 | 2.210145 | 0.5416393 | -0.6131549 | [6 empty] | 2 | -1.360008 | 1.642892 |  |  |  | 1 | 1.013043 | 2.210145 | 0.9871245 | [5 empty] | 2 | 1.361112 | 1.469387 |  | 1 | 6.546014 | 9.078623 | -0.3270662 | [5 empty] | 2 | -0.4152084 | 5.993731 |  | 1 | 6.546014 | 9.078623 | 0.04261585 | [5 empty] | 2 | 0.06443771 | 5.727817
| 10:20 | 1.5 | 1.616 | 5.74529 | -13.93706 |  |  | 1.5 |  | -0.1097826 | 0 |  |  | 1.5 |  | -0.1097826 | 0 |  |  |  | 1.5 | 5.74529 | 4.140161 | [8 empty] | 1.5 | 1.333333 | 2.210145 | 0.3967213 | -0.9245212 | [6 empty] | 2.5 | -1.70001 | 1.806392 |  |  |  | 1.5 | 1.333333 | 2.210145 | 1.125 |  | q_e | 3.082301 |  |  | 2.5 | 1.523329 | 1.641143 |  | 1.5 | 5.74529 | 9.078623 | -0.4575422 | [5 empty] | 2.5 | -0.5190105 | 5.402771 |  | 1.5 | 5.74529 | 9.078623 | 0.06390676 | [5 empty] | 2.5 | 0.08054714 | 5.243948
se me fue la luz | 10:50 | 2 | 1.51 | 5.361232 | -7.163614 |  |  | 2 |  | -0.1097826 | 0 |  |  | 2 |  | -0.1097826 | 0 |  |  |  | 2 | 5.361232 | 3.868591 | [8 empty] | 2 | 1.486957 | 2.210145 | 0.3272131 | -1.117144 |  | K_1 | 0.6800041 |  |  |  | 3 | -2.040012 | 1.922766 |  |  |  | 2 | 1.486957 | 2.210145 | 1.345029 |  | K_2 | 0.1477814 |  |  | 3 | 1.685545 | 1.77984 |  | 2 | 5.361232 | 9.078623 | -0.5267288 |  | K_1 | 0.2076042 |  |  | 3 | -0.6228126 | 4.870078 |  | 2 | 5.361232 | 9.078623 | 0.07637543 |  | K_2 | 0.03221886 |  |  | 3 | 0.09665657 | 4.835463
| 11:50 | 3 | 1.351 | 4.785145 | -12.03907 |  |  | 3 |  | -0.1097826 | 0 |  |  | 3 |  | -0.1097826 | 0 |  |  |  | 3 | 4.785145 | 3.461236 | [8 empty] | 3 | 1.717391 | 2.210145 | 0.2229508 | -1.500804 |  | R^2 | 0.9759865 |  |  |  | 3.5 | -2.380014 | 2.005598 |  |  |  | 3 | 1.717391 | 2.210145 | 1.746835 |  | R^2 | 0.9890105 |  |  | 3.5 | 1.847761 | 1.894184 |  | 3 | 4.785145 | 9.078623 | -0.6404062 |  | R^2 | 0.9734909 |  |  | 3.5 | -0.7266147 | 4.389906 |  | 3 | 4.785145 | 9.078623 | 0.09883123 |  | R^2 | 0.9877892 |  |  | 3.5 | 0.112766 | 4.486018
| 12:50 | 4 | 1.119 | 3.944565 | -21.30982 |  |  | 4 |  | -0.1097826 | 0 |  |  | 4 |  | -0.1097826 | 0 |  |  |  | 4 | 3.944565 | 2.866857 | [8 empty] | 4 | 2.053623 | 2.210145 | 0.07081967 | -2.647618 | [6 empty] | 4 | -2.720016 | 2.064555 |  |  |  | 4 | 2.053623 | 2.210145 | 1.947777 | [5 empty] | 4 | 2.009978 | 1.990072 |  | 4 | 3.944565 | 9.078623 | -0.8335838 | [5 empty] | 4 | -0.8304168 | 3.957077 |  | 4 | 3.944565 | 9.078623 | 0.1433645 | [5 empty] | 4 | 0.1288754 | 4.183675
| 13:50 | 5 | 1.041 | 3.661957 | -7.717424 |  |  | 5 |  | -0.1097826 | 0 |  |  | 5 |  | -0.1097826 | 0 |  |  |  | 5 | 3.661957 | 2.667022 | [8 empty] | 5 | 2.166667 | 2.210145 | 0.01967213 | -3.928552 | [6 empty] | 4.5 | -3.060018 | 2.106518 |  |  |  | 5 | 2.166667 | 2.210145 | 2.307692 | [5 empty] | 4.5 | 2.172194 | 2.071638 |  | 5 | 3.661957 | 9.078623 | -0.907925 | [5 empty] | 4.5 | -0.934219 | 3.566924 |  | 5 | 3.661957 | 9.078623 | 0.1629292 | [5 empty] | 4.5 | 0.1449849 | 3.919513
| 14:50 | 6 | 1.011 | 3.553261 | -3.059039 |  |  | 6 |  | -0.1097826 | 0 |  |  | 6 |  | -0.1097826 | 0 |  |  |  | 6 | 3.553261 | 2.590163 | [8 empty] | 6 | 2.210145 | [9 empty] | 5 | -3.40002 | 2.136387 |  |  |  | 6 | 2.210145 | 2.210145 | 2.714754 | [5 empty] | 5 | 2.334411 | 2.141868 |  | 6 | 3.553261 | [7 empty] | 5 | -1.038021 | 3.215238 |  | 6 | 3.553261 | 9.078623 | 0.1712828 | [5 empty] | 5 | 0.1610943 | 3.686729
[43 empty] | 5.5 | -3.740022 | 2.157646 | [12 empty] | 5.5 | 2.496627 | 2.202972 | [10 empty] | 5.5 | -1.141823 | 2.898228 | [10 empty] | 5.5 | 0.1772037 | 3.480045
[43 empty] | 6 | -4.080024 | 2.172778 | [12 empty] | 6 | 2.658844 | 2.25662 | [10 empty] | 6 | -1.245625 | 2.612473 | [10 empty] | 6 | 0.1933131 | 3.295306
[37 empty] | Regresion |  | m | b | [12 empty] | Regresion |  | m | b | [9 empty] | Regresion |  | m | b | [9 empty] | Regresion |  | m | b
|  | R1 | [5 empty] | R2 | [5 empty] | R3 | [24 empty] | -0.4526921 | 0 | [14 empty] | 0.2365939 | 1.574287 | [11 empty] | -0.1726342 | 0 | [11 empty] | 0.03112346 | 0
[5 empty] | %remocion | [5 empty] | %remocion | [5 empty] | %remocion | [20 empty] | se | 0.02542623 | #N/A |  |  | t | Reg_lin | Reg_cin | [8 empty] | se | 0.01717737 | 0.05872425 |  | t | Reg_lin | Reg_cin | [6 empty] | se | 0.00329995 | #N/A |  | t | Reg_lin | Reg_cin | [6 empty] | se | 0.0005922816 | #N/A |  | t | Reg_lin | Reg_cin
| C_0 | 8 | mg/L |  | 44.96525 |  | C_0 | 8 | mg/L |  | 60.70804 |  | C_0 | 8 | mg/L |  | 0 |  |  | C_0 | 8 | mg/L | Desviacion estandar |  | %remocion | [12 empty] | r2 | 0.9814234 | 0.1928039 | sey |  | 0 | 0 | 0 | [8 empty] | r2 | 0.9693426 | 0.08987393 | sey | 0 | 1.574287 | 0 | [6 empty] | r2 | 0.9974488 | 0.02502311 | sey | 0 | 0 | 8.075 | [6 empty] | r2 | 0.9974714 | 0.005727091 | sey | 0 | 0 | 8.075
| Hora | t [horas] | Abs_t | C_t [mg/L] | %var |  | Hora | t [horas] | Abs_t | C_t [mg/L] | %var |  | Hora | t [horas] | Abs_t | C_t [mg/L] | %var |  |  |  | t [horas] | C_t [mg/L] | C_t [mg/L] |  | 60.70804 | [6 empty] | t | q_t | q_e | 1-q_t/q_e | ln(1-qt/qe) |  | F | 316.9874 | 6 | df |  | 0.5 | -0.2263461 | 0.3971896 |  |  |  | t | q_t | q_e | t/q_t |  | F | 189.7115 | 6 | df | 0.5 | 1.692584 | 0.2954063 |  | t | C_t | C_0 | lnCt - lnCo |  | F | 2736.772 | 7 | df | 0.5 | -0.08631708 | 7.407224 |  | t | Ct | C0 | Y |  | F | 2761.336 | 7 | df | 0.5 | 0.01556173 | 7.173563
| 9:00 | 0 | 2.232 | 7.977174 | -0.2861425 |  | 10:05 | 0 | 2.259 | 8.075 | 0.9287926 |  |  | 0 |  | -0.1097826 | 7387.129 |  |  |  | 0 | 8.075 | 0.06917349 | [8 empty] | 0 | 0 | 1.96087 | 1 | 0 |  | ssreg | 11.78348 | 0.2230401 |  |  | 1 | -0.4526921 | 0.7139254 |  |  |  | 0 |  |  |  |  | ssreg | 1.532361 | 0.04846394 |  | 1 | 1.810881 | 0.5522175 |  | 0 | 8.075 | 8.075 | 0 |  | ssreg | 1.713647 | 0.004383093 |  | 1 | -0.1726342 | 6.794672 |  | 0 | 8.075 | 8.075 | 0 |  | ssreg | 0.09057061 | 0.000229597 |  | 1 | 0.03112346 | 6.453176
| 9:30 | 0.5 | 2.051 | 7.321377 | -8.957292 |  | 10:35 | 0.5 | 2.05 | 7.317754 | -10.34807 |  |  | 0.5 |  | -0.1097826 | 0 |  |  |  | 0.5 | 7.317754 | 0.002561981 | [8 empty] | 0.5 | 0.3028986 | 1.96087 | 0.8455285 | -0.1677935 | [6 empty] | 1.5 | -0.6790382 | 0.9665038 |  |  |  | 0.5 | 0.3028986 | 1.96087 | 1.650718 | [5 empty] | 1.5 | 1.929178 | 0.7775333 |  | 0.5 | 7.317754 | 8.075 | -0.09846947 | [5 empty] | 1.5 | -0.2589512 | 6.232775 |  | 0.5 | 7.317754 | 8.075 | 0.01281495 | [5 empty] | 1.5 | 0.04668519 | 5.86427
| 10:00 | 1 | 1.754 | 6.24529 | -17.23038 |  | 11:05 | 1 | 1.891 | 6.741667 | -8.545171 |  |  | 1 |  | -0.1097826 | 0 |  |  |  | 1 | 6.741667 | 0.3509914 | [8 empty] | 1 | 0.5333333 | 1.96087 | 0.7280118 | -0.317438 | [6 empty] | 2 | -0.9053843 | 1.16792 |  |  |  | 1 | 0.5333333 | 1.96087 | 1.875 | [5 empty] | 2 | 2.047475 | 0.976813 |  | 1 | 6.741667 | 8.075 | -0.1804657 | [5 empty] | 2 | -0.3452683 | 5.717345 |  | 1 | 6.741667 | 8.075 | 0.02449226 | [5 empty] | 2 | 0.06224692 | 5.373862
| 10:30 | 1.5 | 1.544 | 5.48442 | -13.87329 |  | 11:35 | 1.5 | 1.758 | 6.259783 | -7.698096 |  |  | 1.5 |  | -0.1097826 | 0 |  |  |  | 1.5 | 6.259783 | 0.548264 | [8 empty] | 1.5 | 0.726087 | 1.96087 | 0.6297118 | -0.4624931 | [6 empty] | 2.5 | -1.13173 | 1.328539 |  |  |  | 1.5 | 0.726087 | 1.96087 | 2.065868 |  | q_e | 4.226652 |  |  | 2.5 | 2.165772 | 1.154323 |  | 1.5 | 6.259783 | 8.075 | -0.2546274 | [5 empty] | 2.5 | -0.4315854 | 5.24454 |  | 1.5 | 6.259783 | 8.075 | 0.03591095 | [5 empty] | 2.5 | 0.07780864 | 4.959145
| 11:00 | 2 | 1.479 | 5.248913 | -4.486781 |  | 12:05 | 2 | 1.561 | 5.546014 | -12.86993 |  |  | 2 |  | -0.1097826 | 0 |  |  |  | 2 | 5.546014 | 0.2100824 | [8 empty] | 2 | 1.011594 | 1.96087 | 0.4841094 | -0.7254444 |  | K_1 | 0.4526921 |  |  |  | 3 | -1.358076 | 1.456622 |  |  |  | 2 | 1.011594 | 1.96087 | 1.977077 |  | K_2 | 0.03555684 |  |  | 3 | 2.284069 | 1.313446 |  | 2 | 5.546014 | 8.075 | -0.3756933 |  | K_1 | 0.1726342 |  |  | 3 | -0.5179025 | 4.810834 |  | 2 | 5.546014 | 8.075 | 0.05647065 |  | K_2 | 0.03112346 |  |  | 3 | 0.09337037 | 4.603853
| 12:00 | 3 | 1.435 | 5.089493 | -3.132341 |  | 13:05 | 3 | 1.306 | 4.622101 | -19.98903 |  |  | 3 |  | -0.1097826 | 0 |  |  |  | 3 | 4.622101 | 0.3304956 | [8 empty] | 3 | 1.381159 | 1.96087 | 0.2956393 | -1.218615 |  | R^2 | 0.9814234 |  |  |  | 3.5 | -1.584422 | 1.558762 |  |  |  | 3 | 1.381159 | 1.96087 | 2.172088 |  | R^2 | 0.9693426 |  |  | 3.5 | 2.402366 | 1.456897 |  | 3 | 4.622101 | 8.075 | -0.5579234 |  | R^2 | 0.9974488 |  |  | 3.5 | -0.6042195 | 4.412994 |  | 3 | 4.622101 | 8.075 | 0.0925128 |  | R^2 | 0.9974714 |  |  | 3.5 | 0.1089321 | 4.296066
| 13:00 | 4 | 1.401 | 4.966304 | -2.480484 |  | 14:05 | 4 | 1.144 | 4.035145 | -14.54611 |  |  | 4 |  | -0.1097826 | 0 |  |  |  | 4 | 4.035145 | 0.6584291 | [8 empty] | 4 | 1.615942 | 1.96087 | 0.1759054 | -1.737809 | [6 empty] | 4 | -1.810769 | 1.640212 |  |  |  | 4 | 1.615942 | 1.96087 | 2.475336 | [5 empty] | 4 | 2.520662 | 1.586884 |  | 4 | 4.035145 | 8.075 | -0.6937307 | [5 empty] | 4 | -0.6905366 | 4.048054 |  | 4 | 4.035145 | 8.075 | 0.1239836 | [5 empty] | 4 | 0.1244938 | 4.026854
| 14:00 | 5 | 1.309 | 4.632971 | -7.194807 |  | 15:05 | 5 | 1.009 | 3.546014 | -13.79381 |  |  | 5 |  | -0.1097826 | 0 |  |  |  | 5 | 3.546014 | 0.7685943 | [8 empty] | 5 | 1.811594 | 1.96087 | 0.07612712 | -2.575351 | [6 empty] | 4.5 | -2.037115 | 1.705163 |  |  |  | 5 | 1.811594 | 1.96087 | 2.76 | [5 empty] | 4.5 | 2.638959 | 1.705218 |  | 5 | 3.546014 | 8.075 | -0.8229486 | [5 empty] | 4.5 | -0.7768537 | 3.713293 |  | 5 | 3.546014 | 8.075 | 0.1581677 | [5 empty] | 4.5 | 0.1400556 | 3.789392
| 15:00 | 6 | 1.242 | 4.390217 | -5.529421 |  | 16:05 | 6 | 0.906 | 3.172826 | -11.76202 |  |  | 6 |  | -0.1097826 | 0 |  |  |  | 6 | 3.172826 | 0.8608256 | [8 empty] | 6 | 1.96087 | [9 empty] | 5 | -2.263461 | 1.756959 |  |  |  | 6 | 1.96087 | 1.96087 | 3.059867 | [5 empty] | 5 | 2.757256 | 1.813397 |  | 6 | 3.172826 | [7 empty] | 5 | -0.8631708 | 3.406216 |  | 6 | 3.172826 | 8.075 | 0.1913374 | [5 empty] | 5 | 0.1556173 | 3.578377
[33 empty] | 3.23 | [9 empty] | 5.5 | -2.489807 | 1.798263 |  |  |  |  | 3.23 | 1.96087 | [6 empty] | 5.5 | 2.875553 | 1.912675 | [10 empty] | 5.5 | -0.9494878 | 3.124534 | [10 empty] | 5.5 | 0.171179 | 3.389623
[43 empty] | 6 | -2.716153 | 1.8312 | [12 empty] | 6 | 2.99385 | 2.004108 | [10 empty] | 6 | -1.035805 | 2.866145 | [10 empty] | 6 | 0.1867407 | 3.219785
*
[37 empty] | Regresion |  | m | b | [12 empty] | Regresion |  | m | b | [9 empty] | Regresion |  | m | b | [9 empty] | Regresion |  | m | b
|  | R1 | [5 empty] | R2 | [5 empty] | R3 | [24 empty] | -0.4130521 | 0 | [14 empty] | 0.3189667 | 1.737037 | [11 empty] | -0.1615413 | 0 | [11 empty] | 0.03372696 | 0
[5 empty] | %remocion | [5 empty] | %remocion | [5 empty] | %remocion | [20 empty] | se | 0.02686019 | #N/A |  |  | t | Reg_lin | Reg_cin | [8 empty] | se | 0.03367756 | 0.1229182 |  | t | Reg_lin | Reg_cin | [6 empty] | se | 0.005540043 | #N/A |  | t | Reg_lin | Reg_cin | [6 empty] | se | 0.0009972043 | #N/A |  | t | Reg_lin | Reg_cin
| C_0 | 7 | mg/L |  | 59.8843 |  | C_0 | 7 | mg/L |  | 0 |  | C_0 | 7 | mg/L |  | 0 |  |  | C_0 | 7 | mg/L | Desviacion estandar |  | %remocion | [12 empty] | r2 | 0.9752555 | 0.2036774 | sey |  | 0 | 0 | 0 | [8 empty] | r2 | 0.9472036 | 0.1540673 | sey | 0 | 1.737037 | 0 | [6 empty] | r2 | 0.9918342 | 0.04200946 | sey | 0 | 0 | 6.951812 | [6 empty] | r2 | 0.9939178 | 0.009642507 | sey | 0 | 0 | 6.951812
| Hora | t [horas] | Abs_t | C_t [mg/L] | %var |  | Hora | t [horas] | Abs_t | C_t [mg/L] | %var |  | Hora | t [horas] | Abs_t | C_t [mg/L] | %var |  |  |  | t [horas] | C_t [mg/L] | C_t [mg/L] |  | 59.8843 | [6 empty] | t | q_t | q_e | 1-q_t/q_e | ln(1-qt/qe) |  | F | 236.4785 | 6 | df |  | 0.5 | -0.2065261 | 0.3107211 |  |  |  | t | q_t | q_e | t/q_t |  | F | 89.70349 | 5 | df | 0.5 | 1.89652 | 0.2636407 |  | t | C_t | C_0 | lnCt - lnCo |  | F | 850.2386 | 7 | df | 0.5 | -0.08077065 | 6.412387 |  | t | Ct | C0 | Y |  | F | 1143.895 | 7 | df | 0.5 | 0.01686348 | 6.222354
| 9:50 | 0 | 1.949 | 6.951812 | -0.6931777 |  |  | 0 |  | -0.1097826 | 6476.238 |  |  | 0 |  | -0.1097826 | 6476.238 |  |  |  | 0 | 6.951812 | 4.993301 | [8 empty] | 0 | 0 | 1.665217 | 1 | 0 |  | ssreg | 9.810192 | 0.248907 |  |  | 1 | -0.4130521 | 0.5634633 |  |  |  | 0 |  |  |  |  | ssreg | 2.129267 | 0.1186836 |  | 1 | 2.056004 | 0.4863805 |  | 0 | 6.951812 | 6.951812 | 0 |  | ssreg | 1.500496 | 0.01235356 |  | 1 | -0.1615413 | 5.91482 |  | 0 | 6.951812 | 6.951812 | 0 |  | ssreg | 0.106357 | 0.0006508456 |  | 1 | 0.03372696 | 5.631444
| 10:20 | 0.5 | 1.864 | 6.643841 | -4.635437 |  |  | 0.5 |  | -0.1097826 | 0 |  |  | 0.5 |  | -0.1097826 | 0 |  |  |  | 0.5 | 6.643841 | 4.775533 | [8 empty] | 0.5 | 0.1231884 | 1.665217 | 0.9260226 | -0.07685661 | [6 empty] | 1.5 | -0.6195782 | 0.769045 |  |  |  | 0.5 | 0.1231884 | 1.665217 | 4.058824 | [5 empty] | 1.5 | 2.215487 | 0.677052 |  | 0.5 | 6.643841 | 6.951812 | -0.04531209 | [5 empty] | 1.5 | -0.2423119 | 5.45586 |  | 0.5 | 6.643841 | 6.951812 | 0.006667955 | [5 empty] | 1.5 | 0.05059044 | 5.143032
| 10:50 | 1 | 1.637 | 5.821377 | -14.12834 |  |  | 1 |  | -0.1097826 | 0 |  |  | 1 |  | -0.1097826 | 0 |  |  |  | 1 | 5.821377 | 4.193963 | [8 empty] | 1 | 0.4521739 | 1.665217 | 0.7284595 | -0.3168232 | [6 empty] | 2 | -0.8261042 | 0.9362662 |  |  |  | 1 | 0.4521739 | 1.665217 | 2.211538 | [5 empty] | 2 | 2.37497 | 0.8421158 |  | 1 | 5.821377 | 6.951812 | -0.1774655 | [5 empty] | 2 | -0.3230826 | 5.032514 |  | 1 | 5.821377 | 6.951812 | 0.02793327 | [5 empty] | 2 | 0.06745392 | 4.732578
| 11:20 | 1.5 | 1.451 | 5.147464 | -13.09214 |  |  | 1.5 |  | -0.1097826 | 0 |  |  | 1.5 |  | -0.1097826 | 0 |  |  |  | 1.5 | 5.147464 | 3.717435 | [8 empty] | 1.5 | 0.7217391 | 1.665217 | 0.5665796 | -0.5681376 | [6 empty] | 2.5 | -1.03263 | 1.072285 |  |  |  | 1.5 | 0.7217391 | 1.665217 | 2.078313 |  | q_e | 3.135124 |  |  | 2.5 | 2.534454 | 0.9864059 |  | 1.5 | 5.147464 | 6.951812 | -0.3004982 | [5 empty] | 2.5 | -0.4038532 | 4.642017 |  | 1.5 | 5.147464 | 6.951812 | 0.05042303 | [5 empty] | 2.5 | 0.08431741 | 4.382797
| 11:50 | 2 | 1.316 | 4.658333 | -10.50012 |  |  | 2 |  | -0.1097826 | 0 |  |  | 2 |  | -0.1097826 | 0 |  |  |  | 2 | 4.658333 | 3.371567 | [8 empty] | 2 | 0.9173913 | 1.665217 | 0.4490862 | -0.8005405 |  | K_1 | 0.4130521 |  |  |  | 3 | -1.239156 | 1.182923 |  |  |  | 2 | 0.9173913 | 1.665217 | 2.180095 |  | K_2 | 0.05857086 |  |  | 3 | 2.693937 | 1.113612 |  | 2 | 4.658333 | 6.951812 | -0.4003446 |  | K_1 | 0.1615413 |  |  | 3 | -0.4846239 | 4.281821 |  | 2 | 4.658333 | 6.951812 | 0.07082166 |  | K_2 | 0.03372696 |  |  | 3 | 0.1011809 | 4.081162
| 12:50 | 3 | 1.217 | 4.299638 | -8.342462 |  |  | 3 |  | -0.1097826 | 0 |  |  | 3 |  | -0.1097826 | 0 |  |  |  | 3 | 4.299638 | 3.117931 | [8 empty] | 3 | 1.06087 | 1.665217 | 0.3629243 | -1.013561 |  | R^2 | 0.9752555 |  |  |  | 3.5 | -1.445682 | 1.272917 |  |  |  | 3 | 1.06087 | 1.665217 | 2.827869 |  | R^2 | 0.9472036 |  |  | 3.5 | 2.85342 | 1.226598 |  | 3 | 4.299638 | 6.951812 | -0.4804715 |  | R^2 | 0.9918342 |  |  | 3.5 | -0.5653945 | 3.949574 |  | 3 | 4.299638 | 6.951812 | 0.08873034 |  | R^2 | 0.9939178 |  |  | 3.5 | 0.1180444 | 3.818371
| 13:50 | 4 | 1.07 | 3.767029 | -14.13869 |  |  | 4 |  | -0.1097826 | 0 |  |  | 4 |  | -0.1097826 | 0 |  |  |  | 4 | 3.767029 | 2.74132 | [8 empty] | 4 | 1.273913 | 1.665217 | 0.2349869 | -1.448225 | [6 empty] | 4 | -1.652208 | 1.346118 |  |  |  | 4 | 1.273913 | 1.665217 | 3.139932 | [5 empty] | 4 | 3.012904 | 1.327623 |  | 4 | 3.767029 | 6.951812 | -0.6127157 | [5 empty] | 4 | -0.6461652 | 3.643108 |  | 4 | 3.767029 | 6.951812 | 0.1216138 | [5 empty] | 4 | 0.1349078 | 3.587376
| 14:50 | 5 | 0.902 | 3.158333 | -19.27269 |  |  | 5 |  | -0.1097826 | 0 |  |  | 5 |  | -0.1097826 | 0 |  |  |  | 5 | 3.158333 | 2.310907 | [8 empty] | 5 | 1.517391 | 1.665217 | 0.08877285 | -2.421674 | [6 empty] | 4.5 | -1.858734 | 1.40566 |  |  |  | 5 | 1.517391 | 1.665217 | 3.295129 | [5 empty] | 4.5 | 3.172387 | 1.41849 |  | 5 | 3.158333 | 6.951812 | -0.7889578 | [5 empty] | 4.5 | -0.7269358 | 3.360422 |  | 5 | 3.158333 | 6.951812 | 0.1727753 | [5 empty] | 4.5 | 0.1517713 | 3.382736
| 15:50 | 6 | 0.8 | 2.788768 | -13.25192 |  |  | 6 |  | -0.1097826 | 0 |  |  | 6 |  | -0.1097826 | 0 |  |  |  | 6 | 2.788768 | 2.049585 | [8 empty] | 6 | 1.665217 | [9 empty] | 5 | -2.065261 | 1.454092 |  |  |  | 6 | 1.665217 | 1.665217 | 3.603133 | [5 empty] | 5 | 3.33187 | 1.500659 |  | 6 | 2.788768 | [7 empty] | 5 | -0.8077065 | 3.099671 |  | 6 | 2.788768 | 6.951812 | 0.2147339 | [5 empty] | 5 | 0.1686348 | 3.200182
[43 empty] | 5.5 | -2.271787 | 1.493487 | [12 empty] | 5.5 | 3.491354 | 1.57532 | [10 empty] | 5.5 | -0.8884771 | 2.859152 | [10 empty] | 5.5 | 0.1854983 | 3.036323
[43 empty] | 6 | -2.478313 | 1.525531 | [12 empty] | 6 | 3.650837 | 1.643459 | [10 empty] | 6 | -0.9692477 | 2.637297 | [10 empty] | 6 | 0.2023618 | 2.888427
[37 empty] | Regresion |  | m | b | [12 empty] | Regresion |  | m | b | [9 empty] | Regresion |  | m | b | [9 empty] | Regresion |  | m | b
|  | R1 | [5 empty] | R2 | [5 empty] | R3 | [24 empty] | -0.3131222 | 0 | [14 empty] | 0.6499256 | 1.246988 | [11 empty] | -0.1481871 | 0 | [11 empty] | 0.03780383 | 0
[5 empty] | %remocion | [5 empty] | %remocion | [5 empty] | %remocion | [20 empty] | se | 0.01445384 | #N/A |  |  | t | Reg_lin | Reg_cin | [8 empty] | se | 0.03859111 | 0.1192063 |  | t | Reg_lin | Reg_cin | [6 empty] | se | 0.01058302 | #N/A |  | t | Reg_lin | Reg_cin | [6 empty] | se | 0.00256261 | #N/A |  | t | Reg_lin | Reg_cin
| C_0 | 6 | mg/L |  | 61.83499 |  | C_0 | 6 | mg/L |  | 47.97227 |  | C_0 | 6 | mg/L |  | 59.80662 |  |  | C_0 | 6 | mg/L | Desviacion estandar |  | %remocion | [12 empty] | r2 | 0.9873767 | 0.1096017 | sey |  | 0 | 0 | 0 | [8 empty] | r2 | 0.9860933 | 0.1329854 | sey | 0 | 1.246988 | 0 | [6 empty] | r2 | 0.9655284 | 0.08024974 | sey | 0 | 0 | 5.959058 | [6 empty] | r2 | 0.9688368 | 0.02477926 | sey | 0 | 0 | 5.959058
| Hora | t [horas] | Abs_t | C_t [mg/L] | %var |  | Hora | t [horas] | Abs_t | C_t [mg/L] | %var |  | Hora | t [horas] | Abs_t | C_t [mg/L] | %var |  |  |  | t [horas] | C_t [mg/L] | C_t [mg/L] |  | 61.83499 | [6 empty] | t | q_t | q_e | 1-q_t/q_e | ln(1-qt/qe) |  | F | 469.3116 | 6 | df |  | 0.5 | -0.1565611 | 0.2136006 |  |  |  | t | q_t | q_e | t/q_t |  | F | 283.6304 | 4 | df | 0.5 | 1.57195 | 0.3180762 |  | t | C_t | C_0 | lnCt - lnCo |  | F | 196.0656 | 7 | df | 0.5 | -0.07409356 | 5.533491 |  | t | Ct | C0 | Y |  | F | 217.6239 | 7 | df | 0.5 | 0.01890191 | 5.355794
|  | 0 | 1.675 | 5.959058 | -0.6870554 |  | 9:00 | 0 | 1.675 | 5.959058 | -0.6870554 |  |  | 0 | 1.592 | 5.658333 | -6.038292 |  |  |  | 0 | 5.959058 | 0 | [8 empty] | 0 | 0 | 1.473913 | 1 | 0 |  | ssreg | 5.637618 | 0.07207516 |  |  | 1 | -0.3131222 | 0.396246 |  |  |  | 0 |  |  |  |  | ssreg | 5.016039 | 0.07074049 |  | 1 | 1.896913 | 0.5271723 |  | 0 | 5.959058 | 5.959058 | 0 |  | ssreg | 1.262667 | 0.04508015 |  | 1 | -0.1481871 | 5.138315 |  | 0 | 5.959058 | 5.959058 | 0 |  | ssreg | 0.1336236 | 0.004298081 |  | 1 | 0.03780383 | 4.863444
|  | 0.5 | 1.569 | 5.575 | -6.888932 |  | 9:30 | 0.5 | 1.669 | 5.937319 | -0.3661439 |  |  | 0.5 | 1.414 | 5.013406 | -12.86406 |  |  |  | 0.5 | 5.575 | 0.2561981 | [8 empty] | 0.5 | 0.1536232 | 1.473913 | 0.8957719 | -0.1100695 | [6 empty] | 1.5 | -0.4696834 | 0.5524223 |  |  |  | 0.5 | 0.1536232 | 1.473913 | 3.254717 | [5 empty] | 1.5 | 2.221876 | 0.6751052 |  | 0.5 | 5.575 | 5.959058 | -0.06662009 | [5 empty] | 1.5 | -0.2222807 | 4.771362 |  | 0.5 | 5.575 | 5.959058 | 0.01156044 | [5 empty] | 1.5 | 0.05670574 | 4.453996
|  | 1 | 1.283 | 4.538768 | -22.83069 |  | 10:00 | 1 | 1.358 | 4.810507 | -23.42397 |  |  | 1 | 1.283 | 4.538768 | -10.45741 |  |  |  | 1 | 4.538768 | 0.1921486 | [8 empty] | 1 | 0.5681159 | 1.473913 | 0.6145526 | -0.4868607 | [6 empty] | 2 | -0.6262445 | 0.6859654 |  |  |  | 1 | 0.5681159 | 1.473913 | 1.760204 | [5 empty] | 2 | 2.546839 | 0.7852873 |  | 1 | 4.538768 | 5.959058 | -0.2722568 | [5 empty] | 2 | -0.2963742 | 4.430614 |  | 1 | 4.538768 | 5.959058 | 0.05251234 | [5 empty] | 2 | 0.07560766 | 4.108136
|  | 1.5 | 1.204 | 4.252536 | -6.730851 |  | 10:30 | 1.5 | 1.267 | 4.480797 | -7.358292 |  |  | 1.5 | 1.204 | 4.252536 | -6.730851 |  |  |  | 1.5 | 4.252536 | 0.1614048 | [8 empty] | 1.5 | 0.6826087 | 1.473913 | 0.5368732 | -0.6219934 | [6 empty] | 2.5 | -0.7828056 | 0.8001554 |  |  |  | 1.5 | 0.6826087 | 1.473913 | 2.197452 |  | q_e | 1.538638 |  |  | 2.5 | 2.871801 | 0.8705337 |  | 1.5 | 4.252536 | 5.959058 | -0.3373968 | [5 empty] | 2.5 | -0.3704678 | 4.114201 |  | 1.5 | 4.252536 | 5.959058 | 0.06734203 | [5 empty] | 2.5 | 0.09450957 | 3.812118
|  | 2 | 1.152 | 4.06413 | -4.635821 |  | 11:00 | 2 | 1.175 | 4.147464 | -8.03704 |  |  | 2 | 1.152 | 4.06413 | -4.635821 |  |  |  | 2 | 4.06413 | 0.05892557 | [8 empty] | 2 | 0.757971 | 1.473913 | 0.4857424 | -0.7220769 |  | K_1 | 0.3131222 |  |  |  | 3 | -0.9393667 | 0.8977968 |  |  |  | 2 | 0.757971 | 1.473913 | 2.638623 |  | K_2 | 0.3387389 |  |  | 3 | 3.196764 | 0.9384489 |  | 2 | 4.06413 | 5.959058 | -0.3827126 |  | K_1 | 0.1481871 |  |  | 3 | -0.4445614 | 3.820384 |  | 2 | 4.06413 | 5.959058 | 0.07824334 |  | K_2 | 0.03780383 |  |  | 3 | 0.1134115 | 3.555894
|  | 3 | 1.059 | 3.727174 | -9.040537 |  | 12:00 | 3 | 1.102 | 3.882971 | -6.811608 |  |  | 3 | 1.059 | 3.727174 | -9.040537 |  |  |  | 3 | 3.727174 | 0.1101652 | [8 empty] | 3 | 0.8927536 | 1.473913 | 0.394297 | -0.930651 |  | R^2 | 0.9873767 |  |  |  | 3.5 | -1.095928 | 0.981288 |  |  |  | 3 | 0.8927536 | 1.473913 | 3.36039 |  | R^2 | 0.9860933 |  |  | 3.5 | 3.521727 | 0.9938306 |  | 3 | 3.727174 | 5.959058 | -0.4692621 |  | R^2 | 0.9655284 |  |  | 3.5 | -0.5186549 | 3.547551 |  | 3 | 3.727174 | 5.959058 | 0.100488 |  | R^2 | 0.9688368 |  |  | 3.5 | 0.1323134 | 3.331943
|  | 4 | 0.963 | 3.379348 | -10.2927 |  | 13:00 | 4 | 1.091 | 3.843116 | -1.037051 |  |  | 4 | 0.963 | 3.379348 | -10.2927 |  |  |  | 4 | 3.379348 | 0.3279336 | [8 empty] | 4 | 1.031884 | 1.473913 | 0.2999017 | -1.204301 | [6 empty] | 4 | -1.252489 | 1.05268 |  |  |  | 4 | 1.031884 | 1.473913 | 3.876404 | [5 empty] | 4 | 3.84669 | 1.039855 |  | 4 | 3.379348 | 5.959058 | -0.5672297 | [5 empty] | 4 | -0.5927485 | 3.294202 |  | 4 | 3.379348 | 5.959058 | 0.1281033 | [5 empty] | 4 | 0.1512153 | 3.13453
|  | 5 | 0.886 | 3.100362 | -8.998481 |  | 14:00 | 5 | 0.975 | 3.422826 | -12.27903 |  |  | 5 | 0.932 | 3.267029 | -3.437951 |  |  |  | 5 | 3.100362 | 0.2280163 | [8 empty] | 5 | 1.143478 | 1.473913 | 0.2241888 | -1.495267 | [6 empty] | 4.5 | -1.40905 | 1.113725 |  |  |  | 5 | 1.143478 | 1.473913 | 4.372624 | [5 empty] | 4.5 | 4.171653 | 1.078709 |  | 5 | 3.100362 | 5.959058 | -0.6533934 | [5 empty] | 4.5 | -0.666842 | 3.058946 |  | 5 | 3.100362 | 5.959058 | 0.1547312 | [5 empty] | 4.5 | 0.1701172 | 2.959202
|  | 6 | 0.658 | 2.274275 | -36.32308 |  | 15:00 | 6 | 0.886 | 3.100362 | -10.40084 |  |  | 6 | 0.658 | 2.274275 | -43.65143 |  |  |  | 6 | 2.274275 | 0.5841317 | [8 empty] | 6 | 1.473913 | [9 empty] | 5 | -1.565611 | 1.165924 |  |  |  | 6 | 1.473913 | 1.473913 | 4.070796 | [5 empty] | 5 | 4.496615 | 1.111947 |  | 6 | 2.274275 | [7 empty] | 5 | -0.7409356 | 2.840491 |  | 6 | 2.274275 | 5.959058 | 0.2718887 | [5 empty] | 5 | 0.1890191 | 2.802448
[33 empty] | 2.383623 | [9 empty] | 5.5 | -1.722172 | 1.210558 |  |  |  |  | 2.383623 | 1.473913 | [6 empty] | 5.5 | 4.821578 | 1.140705 | [10 empty] | 5.5 | -0.8150292 | 2.637636 | [10 empty] | 5.5 | 0.2079211 | 2.661466
[43 empty] | 6 | -1.878733 | 1.248723 | [12 empty] | 6 | 5.146541 | 1.165832 | [10 empty] | 6 | -0.8891227 | 2.449269 | [10 empty] | 6 | 0.226823 | 2.533989
[37 empty] | Regresion |  | m | b | [12 empty] | Regresion |  | m | b | [9 empty] | Regresion |  | m | b | [9 empty] | Regresion |  | m | b
|  | R1 | [5 empty] | R2 | [5 empty] | R3 | [24 empty] | -0.4871322 | 0 | [14 empty] | 0.5740766 | 1.333455 | [11 empty] | -0.1901723 | 0 | [11 empty] | 0.0532688 | 0
[5 empty] | %remocion | [5 empty] | %remocion | [5 empty] | %remocion | [20 empty] | se | 0.02595099 | #N/A |  |  | t | Reg_lin | Reg_cin | [8 empty] | se | 0.02965712 | 0.1013888 |  | t | Reg_lin | Reg_cin | [6 empty] | se | 0.01164994 | #N/A |  | t | Reg_lin | Reg_cin | [6 empty] | se | 0.001369212 | #N/A |  | t | Reg_lin | Reg_cin
| C_0 | 5 | mg/L |  | 62.26007 |  | C_0 | 5 | mg/L |  | 0 |  | C_0 | 5 | mg/L |  | 0 |  |  | C_0 | 5 | mg/L | Desviacion estandar |  | %remocion | [12 empty] | r2 | 0.983257 | 0.1967832 | sey |  | 0 | 0 | 0 | [8 empty] | r2 | 0.9842395 | 0.1551694 | sey | 0 | 1.333455 | 0 | [6 empty] | r2 | 0.974403 | 0.08834001 | sey | 0 | 0 | 5.190942 | [6 empty] | r2 | 0.9953965 | 0.01323965 | sey | 0 | 0 | 5.190942
| Hora | t [horas] | Abs_t | C_t [mg/L] | %var |  | Hora | t [horas] | Abs_t | C_t [mg/L] | %var |  | Hora | t [horas] | Abs_t | C_t [mg/L] | %var |  |  |  | t [horas] | C_t [mg/L] | C_t [mg/L] |  | 62.26007 | [6 empty] | t | q_t | q_e | 1-q_t/q_e | ln(1-qt/qe) |  | F | 352.3593 | 6 | df |  | 0.5 | -0.2435661 | 0.2794576 |  |  |  | t | q_t | q_e | t/q_t |  | F | 374.6983 | 6 | df | 0.5 | 1.620493 | 0.308548 |  | t | C_t | C_0 | lnCt - lnCo |  | F | 266.4696 | 7 | df | 0.5 | -0.09508617 | 4.720095 |  | t | Ct | C0 | Y |  | F | 1513.578 | 7 | df | 0.5 | 0.0266344 | 4.560428
| 10:10 | 0 | 1.463 | 5.190942 | 3.67837 |  |  | 0 |  | -0.1097826 | 4654.455 |  |  | 0 |  | -0.1097826 | 4654.455 |  |  |  | 0 | 5.190942 | 3.748178 | [8 empty] | 0 | 0 | 1.292754 | 1 | 0 |  | ssreg | 13.64462 | 0.2323417 |  |  | 1 | -0.4871322 | 0.4985042 |  |  |  | 0 |  |  |  |  | ssreg | 9.021814 | 0.1444653 |  | 1 | 1.907532 | 0.5242377 |  | 0 | 5.190942 | 5.190942 | 0 |  | ssreg | 2.079517 | 0.0546277 |  | 1 | -0.1901723 | 4.291957 |  | 0 | 5.190942 | 5.190942 | 0 |  | ssreg | 0.2653124 | 0.001227017 |  | 1 | 0.0532688 | 4.066494
| 10:40 | 0.5 | 1.233 | 4.357609 | -19.12364 |  |  | 0.5 |  | -0.1097826 | 0 |  |  | 0.5 |  | -0.1097826 | 0 |  |  |  | 0.5 | 4.357609 | 3.158923 | [8 empty] | 0.5 | 0.3333333 | 1.292754 | 0.7421525 | -0.2982006 | [6 empty] | 1.5 | -0.7306983 | 0.6701989 |  |  |  | 0.5 | 0.3333333 | 1.292754 | 1.5 | [5 empty] | 1.5 | 2.19457 | 0.6835052 |  | 0.5 | 4.357609 | 5.190942 | -0.1749917 | [5 empty] | 1.5 | -0.2852585 | 3.902653 |  | 0.5 | 4.357609 | 5.190942 | 0.0368404 | [5 empty] | 1.5 | 0.0799032 | 3.669099
| 11:10 | 1 | 1.093 | 3.850362 | -13.17399 |  |  | 1 |  | -0.1097826 | 0 |  |  | 1 |  | -0.1097826 | 0 |  |  |  | 1 | 3.850362 | 2.800245 | [8 empty] | 1 | 0.5362319 | 1.292754 | 0.5852018 | -0.5357985 | [6 empty] | 2 | -0.9742644 | 0.804778 |  |  |  | 1 | 0.5362319 | 1.292754 | 1.864865 | [5 empty] | 2 | 2.481608 | 0.805929 |  | 1 | 3.850362 | 5.190942 | -0.2987479 | [5 empty] | 2 | -0.3803447 | 3.548662 |  | 1 | 3.850362 | 5.190942 | 0.06707256 | [5 empty] | 2 | 0.1065376 | 3.34246
| 11:40 | 1.5 | 0.967 | 3.393841 | -13.45148 |  |  | 1.5 |  | -0.1097826 | 0 |  |  | 1.5 |  | -0.1097826 | 0 |  |  |  | 1.5 | 3.393841 | 2.477436 | [8 empty] | 1.5 | 0.7188406 | 1.292754 | 0.4439462 | -0.8120519 | [6 empty] | 2.5 | -1.217831 | 0.9102649 |  |  |  | 1.5 | 0.7188406 | 1.292754 | 2.086694 |  | q_e | 1.741928 |  |  | 2.5 | 2.768647 | 0.9029683 |  | 1.5 | 3.393841 | 5.190942 | -0.424953 | [5 empty] | 2.5 | -0.4754309 | 3.226779 |  | 1.5 | 3.393841 | 5.190942 | 0.1020082 | [5 empty] | 2.5 | 0.133172 | 3.069224
| 12:10 | 2 | 0.95 | 3.332246 | -1.848429 |  |  | 2 |  | -0.1097826 | 0 |  |  | 2 |  | -0.1097826 | 0 |  |  |  | 2 | 3.332246 | 2.433882 | [8 empty] | 2 | 0.7434783 | 1.292754 | 0.4248879 | -0.8559299 |  | K_1 | 0.4871322 |  |  |  | 3 | -1.461397 | 0.9929484 |  |  |  | 2 | 0.7434783 | 1.292754 | 2.690058 |  | K_2 | 0.2471504 |  |  | 3 | 3.055685 | 0.9817766 |  | 2 | 3.332246 | 5.190942 | -0.4432685 |  | K_1 | 0.1901723 |  |  | 3 | -0.570517 | 2.934092 |  | 2 | 3.332246 | 5.190942 | 0.1074546 |  | K_2 | 0.0532688 |  |  | 3 | 0.1598064 | 2.837285
| 13:10 | 3 | 0.798 | 2.781522 | -19.7994 |  |  | 3 |  | -0.1097826 | 0 |  |  | 3 |  | -0.1097826 | 0 |  |  |  | 3 | 2.781522 | 2.044461 | [8 empty] | 3 | 0.9637681 | 1.292754 | 0.2544843 | -1.368516 |  | R^2 | 0.983257 |  |  |  | 3.5 | -1.704963 | 1.057758 |  |  |  | 3 | 0.9637681 | 1.292754 | 3.112782 |  | R^2 | 0.9842395 |  |  | 3.5 | 3.342723 | 1.047051 |  | 3 | 2.781522 | 5.190942 | -0.623917 |  | R^2 | 0.974403 |  |  | 3.5 | -0.6656032 | 2.667954 |  | 3 | 2.781522 | 5.190942 | 0.1668722 |  | R^2 | 0.9953965 |  |  | 3.5 | 0.1864408 | 2.637937
| 14:10 | 4 | 0.745 | 2.589493 | -7.415699 |  |  | 4 |  | -0.1097826 | 0 |  |  | 4 |  | -0.1097826 | 0 |  |  |  | 4 | 2.589493 | 1.908676 | [8 empty] | 4 | 1.04058 | 1.292754 | 0.1950673 | -1.634411 | [6 empty] | 4 | -1.948529 | 1.108558 |  |  |  | 4 | 1.04058 | 1.292754 | 3.844011 | [5 empty] | 4 | 3.629761 | 1.102001 |  | 4 | 2.589493 | 5.190942 | -0.6954532 | [5 empty] | 4 | -0.7606894 | 2.425956 |  | 4 | 2.589493 | 5.190942 | 0.1935328 | [5 empty] | 4 | 0.2130752 | 2.464763
| 15:10 | 5 | 0.628 | 2.16558 | -19.57504 |  |  | 5 |  | -0.1097826 | 0 |  |  | 5 |  | -0.1097826 | 0 |  |  |  | 5 | 2.16558 | 1.608924 | [8 empty] | 5 | 1.210145 | 1.292754 | 0.06390135 | -2.750415 | [6 empty] | 4.5 | -2.192095 | 1.148376 |  |  |  | 5 | 1.210145 | 1.292754 | 4.131737 | [5 empty] | 4.5 | 3.9168 | 1.148897 |  | 5 | 2.16558 | 5.190942 | -0.8742271 | [5 empty] | 4.5 | -0.8557755 | 2.205909 |  | 5 | 2.16558 | 5.190942 | 0.2691269 | [5 empty] | 4.5 | 0.2397096 | 2.312926
| 16:10 | 6 | 0.571 | 1.959058 | -10.54189 |  |  | 6 |  | -0.1097826 | 0 |  |  | 6 |  | -0.1097826 | 0 |  |  |  | 6 | 1.959058 | 1.462891 | [8 empty] | 6 | 1.292754 | [9 empty] | 5 | -2.435661 | 1.179586 |  |  |  | 6 | 1.292754 | 1.292754 | 4.641256 | [5 empty] | 5 | 4.203838 | 1.189389 |  | 6 | 1.959058 | [7 empty] | 5 | -0.9508617 | 2.005821 |  | 6 | 1.959058 | 5.190942 | 0.3178062 | [5 empty] | 5 | 0.266344 | 2.17871
[43 empty] | 5.5 | -2.679227 | 1.20405 | [12 empty] | 5.5 | 4.490876 | 1.224705 | [10 empty] | 5.5 | -1.045948 | 1.823882 | [10 empty] | 5.5 | 0.2929784 | 2.059216
[43 empty] | 6 | -2.922793 | 1.223225 | [12 empty] | 6 | 4.777915 | 1.255778 | [10 empty] | 6 | -1.141034 | 1.658446 | [10 empty] | 6 | 0.3196128 | 1.952149
[37 empty] | Regresion |  | m | b | [12 empty] | Regresion |  | m | b | [9 empty] | Regresion |  | m | b | [9 empty] | Regresion |  | m | b
|  | R1 | [5 empty] | R2 | [5 empty] | R3 | [24 empty] | -0.5602591 | 0 | [14 empty] | 0.5973855 | 2.298227 | [11 empty] | -0.2017975 | 0 | [11 empty] | 0.07253266 | 0
[5 empty] | %remocion | [5 empty] | %remocion | [5 empty] | %remocion | [20 empty] | se | 0.0143781 | #N/A |  |  | t | Reg_lin | Reg_cin | [8 empty] | se | 0.09700848 | 0.3316427 |  | t | Reg_lin | Reg_cin | [6 empty] | se | 0.01282642 | #N/A |  | t | Reg_lin | Reg_cin | [6 empty] | se | 0.002957476 | #N/A |  | t | Reg_lin | Reg_cin
| C_0 | 4 | mg/L |  | 61.54828 |  | C_0 | 4 | mg/L |  | 0 |  | C_0 | 4 | mg/L |  | 0 |  |  | C_0 | 4 | mg/L | Desviacion estandar |  | %remocion | [12 empty] | r2 | 0.9960639 | 0.1090274 | sey |  | 0 | 0 | 0 | [8 empty] | r2 | 0.8633939 | 0.5075593 | sey | 0 | 2.298227 | 0 | [6 empty] | r2 | 0.9724979 | 0.09726118 | sey | 0 | 0 | 3.973551 | [6 empty] | r2 | 0.988496 | 0.02859744 | sey | 0 | 0 | 3.973551
| Hora | t [horas] | Abs_t | C_t [mg/L] | %var |  | Hora | t [horas] | Abs_t | C_t [mg/L] | %var |  | Hora | t [horas] | Abs_t | C_t [mg/L] | %var |  |  |  | t [horas] | C_t [mg/L] | C_t [mg/L] |  | 61.54828 | [6 empty] | t | q_t | q_e | 1-q_t/q_e | ln(1-qt/qe) |  | F | 1518.36 | 6 | df |  | 0.5 | -0.2801296 | 0.239003 |  |  |  | t | q_t | q_e | t/q_t |  | F | 37.92189 | 6 | df | 0.5 | 2.59692 | 0.1925358 |  | t | C_t | C_0 | lnCt - lnCo |  | F | 247.5258 | 7 | df | 0.5 | -0.1008988 | 3.592187 |  | t | Ct | C0 | Y |  | F | 601.4848 | 7 | df | 0.5 | 0.03626633 | 3.473061
| 9:40 | 0 | 1.127 | 3.973551 | -0.6656333 |  |  | 0 |  | -0.1097826 | 3743.564 |  |  | 0 |  | -0.1097826 | 3743.564 |  |  |  | 0 | 3.973551 | 2.887353 | [8 empty] | 0 | 0 | 0.9782609 | 1 | 0 |  | ssreg | 18.04869 | 0.07132178 |  |  | 1 | -0.5602591 | 0.4196142 |  |  |  | 0 |  |  |  |  | ssreg | 9.769301 | 1.545698 |  | 1 | 2.895613 | 0.34535 |  | 0 | 3.973551 | 3.973551 | 0 |  | ssreg | 2.341529 | 0.06621816 |  | 1 | -0.2017975 | 3.247426 |  | 0 | 3.973551 | 3.973551 | 0 |  | ssreg | 0.4919023 | 0.005724693 |  | 1 | 0.07253266 | 3.084547
| 10:10 | 0.5 | 1 | 3.513406 | -13.09683 |  |  | 0.5 |  | -0.1097826 | 0 |  |  | 0.5 |  | -0.1097826 | 0 |  |  |  | 0.5 | 3.513406 | 2.561981 | [8 empty] | 0.5 | 0.184058 | 0.9782609 | 0.8118519 | -0.2084374 | [6 empty] | 1.5 | -0.8403887 | 0.5560995 |  |  |  | 0.5 | 0.184058 | 0.9782609 | 2.716535 | [5 empty] | 1.5 | 3.194306 | 0.4695856 |  | 0.5 | 3.513406 | 3.973551 | -0.1230742 | [5 empty] | 1.5 | -0.3026963 | 2.935752 |  | 0.5 | 3.513406 | 3.973551 | 0.03296003 | [5 empty] | 1.5 | 0.108799 | 2.774209
| 10:40 | 1 | 0.946 | 3.317754 | -5.897128 |  |  | 1 |  | -0.1097826 | 0 |  |  | 1 |  | -0.1097826 | 0 |  |  |  | 1 | 3.317754 | 2.423634 | [8 empty] | 1 | 0.2623188 | 0.9782609 | 0.7318519 | -0.3121772 | [6 empty] | 2 | -1.120518 | 0.6592395 |  |  |  | 1 | 0.2623188 | 0.9782609 | 3.812155 | [5 empty] | 2 | 3.492998 | 0.572574 |  | 1 | 3.317754 | 3.973551 | -0.1803721 | [5 empty] | 2 | -0.4035951 | 2.653992 |  | 1 | 3.317754 | 3.973551 | 0.04974468 | [5 empty] | 2 | 0.1450653 | 2.52061
| 11:10 | 1.5 | 0.748 | 2.600362 | -27.58813 |  |  | 1.5 |  | -0.1097826 | 0 |  |  | 1.5 |  | -0.1097826 | 0 |  |  |  | 1.5 | 2.600362 | 1.916362 | [8 empty] | 1.5 | 0.5492754 | 0.9782609 | 0.4385185 | -0.8243532 | [6 empty] | 2.5 | -1.400648 | 0.7371809 |  |  |  | 1.5 | 0.5492754 | 0.9782609 | 2.730871 |  | q_e | 1.673961 |  |  | 2.5 | 3.791691 | 0.6593364 |  | 1.5 | 2.600362 | 3.973551 | -0.4240093 | [5 empty] | 2.5 | -0.5044938 | 2.399274 |  | 1.5 | 2.600362 | 3.973551 | 0.1328977 | [5 empty] | 2.5 | 0.1813317 | 2.309492
| 11:40 | 2 | 0.664 | 2.296014 | -13.25548 |  |  | 2 |  | -0.1097826 | 0 |  |  | 2 |  | -0.1097826 | 0 |  |  |  | 2 | 2.296014 | 1.701155 | [8 empty] | 2 | 0.6710145 | 0.9782609 | 0.3140741 | -1.158126 |  | K_1 | 0.5602591 |  |  |  | 3 | -1.680777 | 0.7960802 |  |  |  | 2 | 0.6710145 | 0.9782609 | 2.980562 |  | K_2 | 0.1552803 |  |  | 3 | 4.090384 | 0.7334275 |  | 2 | 2.296014 | 3.973551 | -0.5484853 |  | K_1 | 0.2017975 |  |  | 3 | -0.6053926 | 2.169003 |  | 2 | 2.296014 | 3.973551 | 0.1838732 |  | K_2 | 0.07253266 |  |  | 3 | 0.217598 | 2.131005
| 12:40 | 3 | 0.577 | 1.980797 | -15.91366 |  |  | 3 |  | -0.1097826 | 0 |  |  | 3 |  | -0.1097826 | 0 |  |  |  | 3 | 1.980797 | 1.478263 | [8 empty] | 3 | 0.7971014 | 0.9782609 | 0.1851852 | -1.686399 |  | R^2 | 0.9960639 |  |  |  | 3.5 | -1.960907 | 0.8405895 |  |  |  | 3 | 0.7971014 | 0.9782609 | 3.763636 |  | R^2 | 0.8633939 |  |  | 3.5 | 4.389077 | 0.7974343 |  | 3 | 1.980797 | 3.973551 | -0.6961607 |  | R^2 | 0.9724979 |  |  | 3.5 | -0.7062914 | 1.960832 |  | 3 | 1.980797 | 3.973551 | 0.2531832 |  | R^2 | 0.988496 |  |  | 3.5 | 0.2538643 | 1.978128
| 13:40 | 4 | 0.52 | 1.774275 | -11.63978 |  |  | 4 |  | -0.1097826 | 0 |  |  | 4 |  | -0.1097826 | 0 |  |  |  | 4 | 1.774275 | 1.33223 | [8 empty] | 4 | 0.8797101 | 0.9782609 | 0.1007407 | -2.295205 | [6 empty] | 4 | -2.241036 | 0.8742246 |  |  |  | 4 | 0.8797101 | 0.9782609 | 4.546952 | [5 empty] | 4 | 4.687769 | 0.8532843 |  | 4 | 1.774275 | 3.973551 | -0.806268 | [5 empty] | 4 | -0.8071901 | 1.77264 |  | 4 | 1.774275 | 3.973551 | 0.3119463 | [5 empty] | 4 | 0.2901306 | 1.845717
| 14:40 | 5 | 0.493 | 1.676449 | -5.835314 |  |  | 5 |  | -0.1097826 | 0 |  |  | 5 |  | -0.1097826 | 0 |  |  |  | 5 | 1.676449 | 1.263057 | [8 empty] | 5 | 0.9188406 | 0.9782609 | 0.06074074 | -2.801141 | [6 empty] | 4.5 | -2.521166 | 0.8996421 |  |  |  | 5 | 0.9188406 | 0.9782609 | 5.44164 | [5 empty] | 4.5 | 4.986462 | 0.9024435 |  | 5 | 1.676449 | 3.973551 | -0.8629821 | [5 empty] | 4.5 | -0.9080889 | 1.60251 |  | 5 | 1.676449 | 3.973551 | 0.3448347 | [5 empty] | 4.5 | 0.326397 | 1.729921
| 15:40 | 6 | 0.452 | 1.527899 | -9.722552 |  |  | 6 |  | -0.1097826 | 0 |  |  | 6 |  | -0.1097826 | 0 |  |  |  | 6 | 1.527899 | 1.158015 | [8 empty] | 6 | 0.9782609 | [9 empty] | 5 | -2.801296 | 0.9188498 |  |  |  | 6 | 0.9782609 | 0.9782609 | 6.133333 | [5 empty] | 5 | 5.285155 | 0.9460461 |  | 6 | 1.527899 | [7 empty] | 5 | -1.008988 | 1.448708 |  | 6 | 1.527899 | 3.973551 | 0.4028296 | [5 empty] | 5 | 0.3626633 | 1.627797
[43 empty] | 5.5 | -3.081425 | 0.9333648 | [12 empty] | 5.5 | 5.583848 | 0.9849839 | [10 empty] | 5.5 | -1.109886 | 1.309668 | [10 empty] | 5.5 | 0.3989296 | 1.537058
[43 empty] | 6 | -3.361555 | 0.9443335 | [12 empty] | 6 | 5.88254 | 1.019968 | [10 empty] | 6 | -1.210785 | 1.183972 | [10 empty] | 6 | 0.435196 | 1.455901
[37 empty] | Regresion |  | m | b | [12 empty] | Regresion |  | m | b | [9 empty] | Regresion |  | m | b | [9 empty] | Regresion |  | m | b
|  | R1 | [5 empty] | R2 | [5 empty] | R3 | [24 empty] | -0.3437511 | 0 | [14 empty] | 0.7790006 | 4.210135 | [11 empty] | -0.1399256 | 0 | [11 empty] | 0.06542309 | 0
[5 empty] | %remocion | [5 empty] | %remocion | [5 empty] | %remocion | [20 empty] | se | 0.02635975 | #N/A |  |  | t | Reg_lin | Reg_cin | [8 empty] | se | 0.2060942 | 0.704574 |  | t | Reg_lin | Reg_cin | [6 empty] | se | 0.007384992 | #N/A |  | t | Reg_lin | Reg_cin | [6 empty] | se | 0.003883285 | #N/A |  | t | Reg_lin | Reg_cin
| C_0 | 3 | mg/L |  | 58.47819 |  | C_0 | 3 | mg/L |  | 0 |  | C_0 | 3 | mg/L |  | 0 |  |  | C_0 | 3 | mg/L | Desviacion estandar |  | %remocion | [12 empty] | r2 | 0.965921 | 0.1998827 | sey |  | 0 | 0 | 0 | [8 empty] | r2 | 0.7042456 | 1.078308 | sey | 0 | 4.210135 | 0 | [6 empty] | r2 | 0.9808743 | 0.05599947 | sey | 0 | 0 | 3.147464 | [6 empty] | r2 | 0.9759312 | 0.03754958 | sey | 0 | 0 | 3.147464
| Hora | t [horas] | Abs_t | C_t [mg/L] | %var |  | Hora | t [horas] | Abs_t | C_t [mg/L] | %var |  | Hora | t [horas] | Abs_t | C_t [mg/L] | %var |  |  |  | t [horas] | C_t [mg/L] | C_t [mg/L] |  | 58.47819 | [6 empty] | t | q_t | q_e | 1-q_t/q_e | ln(1-qt/qe) |  | F | 170.0614 | 6 | df |  | 0.5 | -0.1718756 | 0.1162628 |  |  |  | t | q_t | q_e | t/q_t |  | F | 14.2871 | 6 | df | 0.5 | 4.599636 | 0.1087043 |  | t | C_t | C_0 | lnCt - lnCo |  | F | 358.9997 | 7 | df | 0.5 | -0.06996278 | 2.934785 |  | t | Ct | C0 | Y |  | F | 283.8334 | 7 | df | 0.5 | 0.03271155 | 2.853656
| 9:50 | 0 | 0.899 | 3.147464 | 4.685162 |  |  | 0 |  | -0.1097826 | 2832.673 |  |  | 0 |  | -0.1097826 | 2832.673 |  |  |  | 0 | 3.147464 | 1.880572 | [8 empty] | 0 | 0 | 0.7362319 | 1 | 0 |  | ssreg | 6.794478 | 0.2397186 |  |  | 1 | -0.3437511 | 0.2141659 |  |  |  | 0 |  |  |  |  | ssreg | 16.6123 | 6.976489 |  | 1 | 4.989136 | 0.2004355 |  | 0 | 3.147464 | 3.147464 | 0 |  | ssreg | 1.125802 | 0.02195159 |  | 1 | -0.1399256 | 2.736477 |  | 0 | 3.147464 | 3.147464 | 0 |  | ssreg | 0.4001969 | 0.009869798 |  | 1 | 0.06542309 | 2.610017
| 10:20 | 0.5 | 0.816 | 2.846739 | -10.56383 |  |  | 0.5 |  | -0.1097826 | 0 |  |  | 0.5 |  | -0.1097826 | 0 |  |  |  | 0.5 | 2.846739 | 1.706949 | [8 empty] | 0.5 | 0.1202899 | 0.7362319 | 0.8366142 | -0.1783923 | [6 empty] | 1.5 | -0.5156267 | 0.2966085 |  |  |  | 0.5 | 0.1202899 | 0.7362319 | 4.156627 | [5 empty] | 1.5 | 5.378636 | 0.2788811 |  | 0.5 | 2.846739 | 3.147464 | -0.1004228 | [5 empty] | 1.5 | -0.2098883 | 2.551569 |  | 0.5 | 2.846739 | 3.147464 | 0.03356299 | [5 empty] | 1.5 | 0.09813464 | 2.404709
| 10:50 | 1 | 0.73 | 2.535145 | -12.29098 |  |  | 1 |  | -0.1097826 | 0 |  |  | 1 |  | -0.1097826 | 0 |  |  |  | 1 | 2.535145 | 1.52705 | [8 empty] | 1 | 0.2449275 | 0.7362319 | 0.6673228 | -0.4044813 | [6 empty] | 2 | -0.6875023 | 0.3660321 |  |  |  | 1 | 0.2449275 | 0.7362319 | 4.08284 | [5 empty] | 2 | 5.768137 | 0.3467324 |  | 1 | 2.535145 | 3.147464 | -0.2163462 | [5 empty] | 2 | -0.2798511 | 2.379156 |  | 1 | 2.535145 | 3.147464 | 0.07673864 | [5 empty] | 2 | 0.1308462 | 2.229345
| 11:20 | 1.5 | 0.691 | 2.393841 | -5.90283 |  |  | 1.5 |  | -0.1097826 | 0 |  |  | 1.5 |  | -0.1097826 | 0 |  |  |  | 1.5 | 2.393841 | 1.445468 | [8 empty] | 1.5 | 0.3014493 | 0.7362319 | 0.5905512 | -0.526699 | [6 empty] | 2.5 | -0.8593778 | 0.4244926 |  |  |  | 1.5 | 0.3014493 | 0.7362319 | 4.975962 |  | q_e | 1.283696 |  |  | 2.5 | 6.157637 | 0.4059999 |  | 1.5 | 2.393841 | 3.147464 | -0.273698 | [5 empty] | 2.5 | -0.3498139 | 2.218393 |  | 1.5 | 2.393841 | 3.147464 | 0.1000226 | [5 empty] | 2.5 | 0.1635577 | 2.077819
| 11:50 | 2 | 0.687 | 2.379348 | -0.6091061 |  |  | 2 |  | -0.1097826 | 0 |  |  | 2 |  | -0.1097826 | 0 |  |  |  | 2 | 2.379348 | 1.4371 | [8 empty] | 2 | 0.3072464 | 0.7362319 | 0.5826772 | -0.540122 |  | K_1 | 0.3437511 |  |  |  | 3 | -1.031253 | 0.4737212 |  |  |  | 2 | 0.3072464 | 0.7362319 | 6.509434 |  | K_2 | 0.1441384 |  |  | 3 | 6.547137 | 0.4582155 |  | 2 | 2.379348 | 3.147464 | -0.2797705 |  | K_1 | 0.1399256 |  |  | 3 | -0.4197767 | 2.068493 |  | 2 | 2.379348 | 3.147464 | 0.1025671 |  | K_2 | 0.06542309 |  |  | 3 | 0.1962693 | 1.945581
| 12:50 | 3 | 0.661 | 2.285145 | -4.122404 |  |  | 3 |  | -0.1097826 | 0 |  |  | 3 |  | -0.1097826 | 0 |  |  |  | 3 | 2.285145 | 1.382712 | [8 empty] | 3 | 0.3449275 | 0.7362319 | 0.5314961 | -0.6320595 |  | R^2 | 0.965921 |  |  |  | 3.5 | -1.203129 | 0.5151759 |  |  |  | 3 | 0.3449275 | 0.7362319 | 8.697479 |  | R^2 | 0.7042456 |  |  | 3.5 | 6.936638 | 0.5045672 |  | 3 | 2.285145 | 3.147464 | -0.3201675 |  | R^2 | 0.9808743 |  |  | 3.5 | -0.4897395 | 1.928722 |  | 3 | 2.285145 | 3.147464 | 0.1198929 |  | R^2 | 0.9759312 |  |  | 3.5 | 0.2289808 | 1.829167
| 13:50 | 4 | 0.51 | 1.738043 | -31.47801 |  |  | 4 |  | -0.1097826 | 0 |  |  | 4 |  | -0.1097826 | 0 |  |  |  | 4 | 1.738043 | 1.066843 | [8 empty] | 4 | 0.5637681 | 0.7362319 | 0.234252 | -1.451358 | [6 empty] | 4 | -1.375005 | 0.5500842 |  |  |  | 4 | 0.5637681 | 0.7362319 | 7.095116 | [5 empty] | 4 | 7.326138 | 0.5459903 |  | 4 | 1.738043 | 3.147464 | -0.5938369 | [5 empty] | 4 | -0.5597023 | 1.798395 |  | 4 | 1.738043 | 3.147464 | 0.2576435 | [5 empty] | 4 | 0.2616924 | 1.725898
| 14:50 | 5 | 0.464 | 1.571377 | -10.60641 |  |  | 5 |  | -0.1097826 | 0 |  |  | 5 |  | -0.1097826 | 0 |  |  |  | 5 | 1.571377 | 0.9706178 | [8 empty] | 5 | 0.6304348 | 0.7362319 | 0.1437008 | -1.940022 | [6 empty] | 4.5 | -1.54688 | 0.5794799 |  |  |  | 5 | 0.6304348 | 0.7362319 | 7.931034 | [5 empty] | 4.5 | 7.715638 | 0.5832311 |  | 5 | 1.571377 | 3.147464 | -0.6946448 | [5 empty] | 4.5 | -0.629665 | 1.676875 |  | 5 | 1.571377 | 3.147464 | 0.3186685 | [5 empty] | 4.5 | 0.2944039 | 1.633666
| 15:50 | 6 | 0.391 | 1.306884 | -20.23843 |  |  | 6 |  | -0.1097826 | 0 |  |  | 6 |  | -0.1097826 | 0 |  |  |  | 6 | 1.306884 | 0.8179129 | [8 empty] | 6 | 0.7362319 | [9 empty] | 5 | -1.718756 | 0.6042335 |  |  |  | 6 | 0.7362319 | 0.7362319 | 8.149606 | [5 empty] | 5 | 8.10513859 | 0.6168926 |  | 6 | 1.306884 | [7 empty] | 5 | -0.6996278 | 1.563566 |  | 6 | 1.306884 | 3.147464 | 0.4474627 | [5 empty] | 5 | 0.3271155 | 1.550792
[43 empty] | 5.5 | -1.890631 | 0.6250782 | [12 empty] | 5.5 | 8.494639 | 0.6474672 | [10 empty] | 5.5 | -0.7695906 | 1.457914 | [10 empty] | 5.5 | 0.359827 | 1.475921
[43 empty] | 6 | -2.062507 | 0.6426311 | [12 empty] | 6 | 8.884139 | 0.6753609 | [10 empty] | 6 | -0.8395534 | 1.3594 | [10 empty] | 6 | 0.3925386 | 1.407946
|  | R1 | [5 empty] | R2 | [5 empty] | R3
[5 empty] | %remocion | [5 empty] | %remocion | [5 empty] | %remocion
| C_0 | 1 | mg/L |  | 0 |  | C_0 | 1 | mg/L |  | 0 |  | C_0 | 1 | mg/L |  | 0 |  |  | C_0 | 1 | mg/L | Desviacion estandar |  | %remocion
| Hora | t [horas] | Abs_t | C_t [mg/L] | %var |  | Hora | t [horas] | Abs_t | C_t [mg/L] | %var |  | Hora | t [horas] | Abs_t | C_t [mg/L] | %var |  |  |  | t [horas] | C_t [mg/L] | C_t [mg/L] |  | 0
|  | 0 |  | -0.1097826 | 1010.891 |  |  | 0 |  | -0.1097826 | 1010.891 |  |  | 0 |  | -0.1097826 | 1010.891 |  |  |  | 0 | -0.1097826 | 0
|  | 0.5 |  | -0.1097826 | 0 |  |  | 0.5 |  | -0.1097826 | 0 |  |  | 0.5 |  | -0.1097826 | 0 |  |  |  | 0.5 | -0.1097826 | 0
|  | 1 |  | -0.1097826 | 0 |  |  | 1 |  | -0.1097826 | 0 |  |  | 1 |  | -0.1097826 | 0 |  |  |  | 1 | -0.1097826 | 0
|  | 1.5 |  | -0.1097826 | 0 |  |  | 1.5 |  | -0.1097826 | 0 |  |  | 1.5 |  | -0.1097826 | 0 |  |  |  | 1.5 | -0.1097826 | 0
|  | 2 |  | -0.1097826 | 0 |  |  | 2 |  | -0.1097826 | 0 |  |  | 2 |  | -0.1097826 | 0 |  |  |  | 2 | -0.1097826 | 0
|  | 3 |  | -0.1097826 | 0 |  |  | 3 |  | -0.1097826 | 0 |  |  | 3 |  | -0.1097826 | 0 |  |  |  | 3 | -0.1097826 | 0
|  | 4 |  | -0.1097826 | 0 |  |  | 4 |  | -0.1097826 | 0 |  |  | 4 |  | -0.1097826 | 0 |  |  |  | 4 | -0.1097826 | 0
|  | 5 |  | -0.1097826 | 0 |  |  | 5 |  | -0.1097826 | 0 |  |  | 5 |  | -0.1097826 | 0 |  |  |  | 5 | -0.1097826 | 0
|  | 6 |  | -0.1097826 | 0 |  |  | 6 |  | -0.1097826 | 0 |  |  | 6 |  | -0.1097826 | 0 |  |  |  | 6 | -0.1097826 | 0
linealizacion
y=mx+c
𝑞_𝑒=(𝑞_𝑚𝑎𝑥 (𝐾𝐿∗𝐶𝑒))/((1+𝐾𝐿∗𝐶𝑒))
linealizacion
𝐶𝑒/𝑞𝑒=(1/𝑞_𝑚𝑎𝑥 )∗𝐶𝑒+1/(𝑞_𝑚𝑎𝑥∗𝐾𝐿)
y=mx+c
𝑞_𝑚𝑎𝑥=1/𝑚
𝐾𝐿=1/(𝑐∗𝑞_𝑚𝑎𝑥 )=𝑚/𝑐
𝑅𝐿=1/(1+𝐶0∗𝐾𝐿)
Primer orden
Para obtener la ecuacion cinetica de primer orden partimos de resolver la ecuación diferencial :
,
con condiciones de frontera
,
donde es el fenantreno absorbido al tiempo t, es el fenantreno absorbido al tiempo de equlibrio y es una constante a determinar.
Una vez resuelta obtenemos que:
,
y aplicando logaritmo en ambos lados para linealizar
Así que al obtener un ajuste por minimos cuadrados tendremos que
y será equivalente a tener
Primer orden
Para obtener la ecuacion cinetica de primer orden partimos de resolver la ecuación diferencial :
(𝑑𝑞_𝑡)/𝑑𝑡=𝐾_1 (𝑞_𝑒 −𝑞_𝑡),
con condiciones de frontera
𝑡=0 →𝑞_𝑡=0,
𝑡=𝑡_𝑒 →𝑞_𝑡=𝑞_𝑒,
donde 𝑞_𝑡 es el fenantreno absorbido al tiempo t, 𝑞_𝑒 es el fenantreno absorbido al tiempo de equlibrio 𝑡_𝑒 y 𝐾_1 es una constante a determinar.
Una vez resuelta obtenemos que:
𝑞_𝑡=𝑞_𝑒 (1 −𝑒^(−𝐾_1 𝑡)),
y aplicando logaritmo en ambos lados para linealizar
ln⁡(1 −𝑞_𝑡/𝑞_𝑒 )=−𝐾_1 𝑡 .
Así que al obtener un ajuste por minimos cuadrados tendremos que
〖y= 〗⁡ln⁡(1 −𝑞_𝑡/𝑞_𝑒 )
𝑚= −𝐾_1
〖b= 〗⁡0
y será equivalente a tener 𝑦=𝑚𝑡+𝑏
Para obtener la ecuacion cinetica de primer orden partimos de resolver la ecuación diferencial :
,
con condiciones de frontera
,
donde es el fenantreno absorbido al tiempo t, es el fenantreno absorbido al tiempo de equlibrio y es una constante a determinar.
Una vez resuelta obtenemos que:
,
Aplicando algo de algebra tenemos
Que se parece a una regresión lineal con:
Para obtener la ecuacion cinetica de primer orden partimos de resolver la ecuación diferencial :
(𝑑𝑞_𝑡)/𝑑𝑡=𝐾_2 (𝑞_𝑒 −𝑞_𝑡 )^2,
con condiciones de frontera
𝑡=0 →𝑞_𝑡=0,
𝑡=𝑡_𝑒 →𝑞_𝑡=𝑞_𝑒,
donde 𝑞_𝑡 es el fenantreno absorbido al tiempo t, 𝑞_𝑒 es el fenantreno absorbido al tiempo de equlibrio 𝑡_𝑒 y 𝐾_1 es una constante a determinar.
Una vez resuelta obtenemos que:
𝑞_𝑡=(〖𝐾_2 𝑞〗_𝑒^2 𝑡)/(1+𝐾_2 〖 𝑞〗_𝑒 𝑡) ,
Aplicando algo de algebra tenemos
𝑡/𝑞_𝑡 =(1/𝑞_𝑒 )𝑡+1/(𝐾_2 𝑞_𝑒^2 )
Que se parece a una regresión lineal 𝑦=𝑚∗𝑥+𝑏 con:
𝑦 =𝑡/𝑞_𝑡 , 𝑥=𝑡
𝑚 =1/𝑞_𝑒 , 𝑏 =1/(𝐾_2 𝑞_𝑒^2 )

## Imagenes
% remocion
[7 empty] | Concentracion de fenantreno | TiO2 | TiO2/arroz crudo | TiO2/arroz tratada
[7 empty] | 9 | 39.1901 | 60.86124
[7 empty] | 8 | 42.76627 | 60.70804
[7 empty] | 7 | 44.04893 | 59.8843
[7 empty] | 6 | 44.18839 | 61.83499
[7 empty] | 5 | 48.24792 | 62.26007
[7 empty] | 4 | 54.0891 | 61.54828
[7 empty] | 3 | 56.35332 | 58.47819
Concentración fenantreno | Primer orden |  |  | Segundo orden R2
| R2 | K1 | T1/2 | R2 | K2 | T1/2
Cruda
9 | 0.976 | 0.68 | 1.019118 | 0.989 | 0.2956 | 2.344384
8 | 0.9804 | 0.4497 | 1.541027 | 0.9617 | 0.061 | 11.36066
7 | 0.9753 | 0.4131 | 1.67756 | 0.9472 | 0.1171 | 5.918019
6 | 0.9888 | 0.3261 | 2.125115 | 0.996 | 0.7221 | 0.9597009
5 | 0.9833 | 0.4871 | 1.422706 | 0.9842 | 0.4943 | 1.401983
4 | 0.9961 | 0.5306 | 1.306069 | 0.8606 | 0.8634 | 0.8026407
3 | 0.9659 | 0.3438 | 2.015707 | 0.7042 | 0.2883 | 2.403746

## (C)=9 mgL
| 8:50 | 9:20 | 9:50 | 10:20 | 10:50 | 11:50 | 12:50 | 13:50 | 14:50
| 0 | 0.5 | 1 | 1.5 | 2 | 3 | 4 | 5 | 6
Wavelength nm. | RawData ... | RawData ... | RawData ... | RawData ... | RawData ... | RawData ... | RawData ... | RawData ... | RawData ...
190 | 2.207 | 0.33 | -1.547 | 0.505 | 1.406 | -1.845 | 0.893 | -0.153 | 3.564
191 | -0.446 | 0.8885 | 2.223 | 1.557 | 0.5 | 0.737 | 2.04 | 1.342 | 0.347
192 | 0.156 | 0.4395 | 0.723 | 0.803 | -0.039 | 0.634 | 0.787 | -0.183 | -0.002
193 | -0.068 | -0.2245 | -0.381 | 0.367 | -0.431 | -0.363 | -1.069 | -0.562 | -0.287
194 | -1.26 | -0.591 | 0.078 | -0.785 | -0.474 | -0.446 | -1.794 | -0.177 | -0.848
195 | -0.527 | -0.092 | 0.343 | -0.76 | -0.459 | -0.267 | -0.777 | -1.657 | -0.893
196 | -0.731 | -0.823 | -0.915 | -1.344 | -0.482 | -0.578 | -1.389 | -1.413 | -0.781
197 | -1.482 | -1.32 | -1.158 | -1.16 | -1.196 | -1.826 | -1.516 | -2.131 | -0.72
198 | -1.157 | -0.791 | -0.425 | -0.901 | -1.236 | -0.708 | -1.277 | -1.155 | -0.647
199 | -1.344 | -0.852 | -0.36 | -1.512 | -0.823 | -0.889 | -0.939 | -0.958 | -0.868
200 | -1.591 | -1.3545 | -1.118 | -1.041 | -1.195 | -1.406 | -1.269 | -1.874 | -1.004
201 | -1.47 | -1.7645 | -2.059 | -1.324 | -1.375 | -1.548 | -2.065 | -1.8 | -1.609
202 | -2.008 | -1.788 | -1.568 | -1.74 | -1.544 | -1.967 | -1.678 | -1.846 | -1.824
203 | -1.43 | -1.6975 | -1.965 | -2.23 | -1.628 | -2.375 | -2.188 | -2.106 | -1.699
204 | -1.47 | -1.47 | -1.47 | -2.05 | -1.679 | -1.546 | -1.613 | -1.956 | -1.743
205 | -1.774 | -1.6915 | -1.609 | -1.866 | -1.673 | -1.9 | -1.674 | -1.682 | -1.968
206 | -1.371 | -1.264 | -1.157 | -1.667 | -1.726 | -1.737 | -1.721 | -1.799 | -1.708
207 | -1.083 | -1.0695 | -1.056 | -1.215 | -1.363 | -1.381 | -1.563 | -1.489 | -1.388
208 | -0.578 | -0.6965 | -0.815 | -0.967 | -1.058 | -1.108 | -1.232 | -1.188 | -1.189
209 | -0.227 | -0.3385 | -0.45 | -0.628 | -0.721 | -0.78 | -0.903 | -0.819 | -0.848
210 | 0.023 | -0.0835 | -0.19 | -0.385 | -0.473 | -0.523 | -0.664 | -0.585 | -0.608
211 | 0.23 | 0.099 | -0.032 | -0.208 | -0.304 | -0.356 | -0.496 | -0.428 | -0.462
212 | 0.387 | 0.2515 | 0.116 | -0.075 | -0.16 | -0.217 | -0.364 | -0.304 | -0.333
213 | 0.492 | 0.349 | 0.206 | 0.018 | -0.069 | -0.124 | -0.275 | -0.219 | -0.252
214 | 0.461 | 0.332 | 0.203 | 0.027 | -0.057 | -0.112 | -0.259 | -0.193 | -0.227
215 | 0.37 | 0.258 | 0.146 | -0.016 | -0.097 | -0.143 | -0.277 | -0.206 | -0.24
216 | 0.299 | 0.196 | 0.093 | -0.058 | -0.134 | -0.168 | -0.298 | -0.223 | -0.256
217 | 0.244 | 0.152 | 0.06 | -0.078 | -0.156 | -0.183 | -0.309 | -0.23 | -0.263
218 | 0.178 | 0.0995 | 0.021 | -0.111 | -0.184 | -0.205 | -0.326 | -0.241 | -0.274
219 | 0.102 | 0.0355 | -0.031 | -0.151 | -0.222 | -0.236 | -0.35 | -0.261 | -0.292
220 | 0.088 | 0.021 | -0.046 | -0.16 | -0.228 | -0.239 | -0.351 | -0.261 | -0.291
221 | 0.125 | 0.053 | -0.019 | -0.133 | -0.204 | -0.214 | -0.33 | -0.241 | -0.27
222 | 0.118 | 0.0485 | -0.021 | -0.131 | -0.199 | -0.208 | -0.322 | -0.232 | -0.262
223 | -0.019 | -0.0625 | -0.106 | -0.202 | -0.266 | -0.266 | -0.368 | -0.268 | -0.298
224 | -0.197 | -0.214 | -0.231 | -0.308 | -0.365 | -0.351 | -0.438 | -0.328 | -0.357
225 | -0.33 | -0.329 | -0.328 | -0.387 | -0.437 | -0.416 | -0.49 | -0.371 | -0.4
226 | -0.399 | -0.3875 | -0.376 | -0.426 | -0.472 | -0.446 | -0.512 | -0.388 | -0.418
227 | -0.407 | -0.395 | -0.383 | -0.428 | -0.471 | -0.447 | -0.506 | -0.382 | -0.411
228 | -0.374 | -0.3685 | -0.363 | -0.407 | -0.448 | -0.426 | -0.484 | -0.363 | -0.393
229 | -0.314 | -0.318 | -0.322 | -0.366 | -0.407 | -0.39 | -0.449 | -0.332 | -0.361
230 | -0.236 | -0.252 | -0.268 | -0.316 | -0.356 | -0.346 | -0.406 | -0.294 | -0.325
231 | -0.145 | -0.1755 | -0.206 | -0.256 | -0.298 | -0.293 | -0.359 | -0.251 | -0.283
232 | -0.049 | -0.094 | -0.139 | -0.195 | -0.237 | -0.241 | -0.309 | -0.208 | -0.239
233 | 0.061 | -0.001 | -0.063 | -0.125 | -0.169 | -0.182 | -0.252 | -0.159 | -0.192
234 | 0.179 | 0.0995 | 0.02 | -0.05 | -0.093 | -0.116 | -0.191 | -0.105 | -0.139
235 | 0.309 | 0.21 | 0.111 | 0.033 | -0.012 | -0.045 | -0.125 | -0.048 | -0.083
236 | 0.451 | 0.331 | 0.211 | 0.126 | 0.077 | 0.035 | -0.052 | 0.014 | -0.019
237 | 0.6 | 0.46 | 0.32 | 0.226 | 0.173 | 0.122 | 0.027 | 0.082 | 0.049
238 | 0.757 | 0.595 | 0.433 | 0.328 | 0.273 | 0.212 | 0.107 | 0.152 | 0.118
239 | 0.913 | 0.73 | 0.547 | 0.432 | 0.373 | 0.304 | 0.188 | 0.223 | 0.189
240 | 1.066 | 0.863 | 0.66 | 0.536 | 0.473 | 0.395 | 0.268 | 0.292 | 0.26
241 | 1.226 | 1.0035 | 0.781 | 0.646 | 0.579 | 0.491 | 0.352 | 0.366 | 0.334
242 | 1.403 | 1.158 | 0.913 | 0.766 | 0.692 | 0.593 | 0.444 | 0.446 | 0.414
243 | 1.593 | 1.323 | 1.053 | 0.891 | 0.812 | 0.705 | 0.542 | 0.53 | 0.497
244 | 1.78 | 1.486 | 1.192 | 1.015 | 0.933 | 0.815 | 0.637 | 0.613 | 0.581
245 | 1.946 | 1.63 | 1.314 | 1.128 | 1.042 | 0.913 | 0.723 | 0.686 | 0.656
246 | 2.081 | 1.748 | 1.415 | 1.221 | 1.128 | 0.992 | 0.794 | 0.747 | 0.717
247 | 2.153 | 1.817 | 1.481 | 1.279 | 1.186 | 1.046 | 0.841 | 0.791 | 0.76
248 | 2.199 | 1.86 | 1.521 | 1.321 | 1.226 | 1.085 | 0.877 | 0.824 | 0.794
249 | 2.263 | 1.919 | 1.575 | 1.371 | 1.276 | 1.133 | 0.921 | 0.864 | 0.834
250 | 2.349 | 2.0015 | 1.654 | 1.446 | 1.349 | 1.199 | 0.982 | 0.918 | 0.889
251 | 2.453 | 2.0935 | 1.734 | 1.522 | 1.421 | 1.267 | 1.045 | 0.973 | 0.943
252 | 2.522 | 2.162 | 1.802 | 1.581 | 1.48 | 1.322 | 1.095 | 1.018 | 0.987
253 | 2.536 | 2.1865 | 1.837 | 1.616 | 1.51 | 1.351 | 1.119 | 1.041 | 1.011
254 | 2.52 | 2.165 | 1.81 | 1.588 | 1.485 | 1.329 | 1.101 | 1.025 | 0.995
255 | 2.423 | 2.067 | 1.711 | 1.498 | 1.401 | 1.254 | 1.036 | 0.969 | 0.94
256 | 2.219 | 1.887 | 1.555 | 1.358 | 1.27 | 1.134 | 0.934 | 0.88 | 0.853
257 | 1.988 | 1.6865 | 1.385 | 1.208 | 1.126 | 1.004 | 0.825 | 0.786 | 0.758
258 | 1.795 | 1.5195 | 1.244 | 1.083 | 1.008 | 0.899 | 0.737 | 0.711 | 0.682
259 | 1.63 | 1.378 | 1.126 | 0.978 | 0.911 | 0.812 | 0.663 | 0.65 | 0.621
260 | 1.46 | 1.234 | 1.008 | 0.876 | 0.814 | 0.726 | 0.591 | 0.59 | 0.561
261 | 1.279 | 1.0815 | 0.884 | 0.769 | 0.712 | 0.635 | 0.516 | 0.526 | 0.499
262 | 1.109 | 0.9385 | 0.768 | 0.666 | 0.617 | 0.551 | 0.447 | 0.466 | 0.439
263 | 0.968 | 0.8195 | 0.671 | 0.582 | 0.539 | 0.483 | 0.39 | 0.418 | 0.391
264 | 0.873 | 0.74 | 0.607 | 0.527 | 0.489 | 0.439 | 0.353 | 0.387 | 0.361
265 | 0.82 | 0.6965 | 0.573 | 0.498 | 0.462 | 0.415 | 0.335 | 0.371 | 0.345
266 | 0.779 | 0.6635 | 0.548 | 0.476 | 0.441 | 0.397 | 0.321 | 0.36 | 0.333
267 | 0.737 | 0.629 | 0.521 | 0.453 | 0.42 | 0.378 | 0.306 | 0.347 | 0.321
268 | 0.704 | 0.602 | 0.5 | 0.434 | 0.403 | 0.364 | 0.294 | 0.338 | 0.312
269 | 0.665 | 0.5695 | 0.474 | 0.413 | 0.384 | 0.347 | 0.28 | 0.326 | 0.3
270 | 0.609 | 0.524 | 0.439 | 0.382 | 0.355 | 0.322 | 0.26 | 0.309 | 0.284
271 | 0.563 | 0.4865 | 0.41 | 0.358 | 0.332 | 0.302 | 0.244 | 0.297 | 0.271
272 | 0.55 | 0.4765 | 0.403 | 0.352 | 0.328 | 0.299 | 0.242 | 0.296 | 0.27
273 | 0.566 | 0.491 | 0.416 | 0.364 | 0.339 | 0.309 | 0.252 | 0.304 | 0.278
274 | 0.592 | 0.513 | 0.434 | 0.38 | 0.356 | 0.324 | 0.265 | 0.316 | 0.29
275 | 0.613 | 0.5315 | 0.45 | 0.395 | 0.369 | 0.337 | 0.276 | 0.325 | 0.299
276 | 0.625 | 0.5415 | 0.458 | 0.402 | 0.376 | 0.343 | 0.282 | 0.33 | 0.304
277 | 0.61 | 0.5285 | 0.447 | 0.391 | 0.366 | 0.334 | 0.274 | 0.324 | 0.298
278 | 0.558 | 0.485 | 0.412 | 0.361 | 0.338 | 0.308 | 0.253 | 0.306 | 0.28
279 | 0.498 | 0.434 | 0.37 | 0.325 | 0.304 | 0.279 | 0.229 | 0.285 | 0.26
280 | 0.452 | 0.396 | 0.34 | 0.3 | 0.281 | 0.258 | 0.212 | 0.271 | 0.245
281 | 0.439 | 0.3865 | 0.334 | 0.295 | 0.276 | 0.255 | 0.209 | 0.269 | 0.244
282 | 0.451 | 0.397 | 0.343 | 0.302 | 0.284 | 0.262 | 0.216 | 0.275 | 0.249
283 | 0.461 | 0.4055 | 0.35 | 0.308 | 0.29 | 0.267 | 0.22 | 0.278 | 0.253
284 | 0.444 | 0.391 | 0.338 | 0.298 | 0.279 | 0.258 | 0.213 | 0.272 | 0.247
285 | 0.394 | 0.3485 | 0.303 | 0.267 | 0.251 | 0.233 | 0.192 | 0.253 | 0.229
286 | 0.338 | 0.301 | 0.264 | 0.233 | 0.219 | 0.204 | 0.168 | 0.233 | 0.208
287 | 0.291 | 0.261 | 0.231 | 0.204 | 0.193 | 0.18 | 0.148 | 0.215 | 0.191
288 | 0.256 | 0.232 | 0.208 | 0.184 | 0.174 | 0.164 | 0.134 | 0.203 | 0.179
289 | 0.236 | 0.215 | 0.194 | 0.173 | 0.163 | 0.155 | 0.127 | 0.197 | 0.173
290 | 0.241 | 0.22 | 0.199 | 0.177 | 0.168 | 0.159 | 0.132 | 0.201 | 0.177
291 | 0.282 | 0.2545 | 0.227 | 0.203 | 0.193 | 0.182 | 0.151 | 0.216 | 0.193
292 | 0.341 | 0.305 | 0.269 | 0.241 | 0.229 | 0.214 | 0.18 | 0.24 | 0.217
293 | 0.414 | 0.3675 | 0.321 | 0.287 | 0.273 | 0.254 | 0.213 | 0.269 | 0.245
294 | 0.512 | 0.45 | 0.388 | 0.346 | 0.328 | 0.303 | 0.254 | 0.304 | 0.281
295 | 0.589 | 0.5145 | 0.44 | 0.389 | 0.368 | 0.338 | 0.284 | 0.329 | 0.306
296 | 0.56 | 0.4855 | 0.411 | 0.363 | 0.345 | 0.316 | 0.264 | 0.31 | 0.288
297 | 0.43 | 0.3745 | 0.319 | 0.283 | 0.269 | 0.248 | 0.206 | 0.261 | 0.238
298 | 0.282 | 0.25 | 0.218 | 0.195 | 0.184 | 0.172 | 0.143 | 0.207 | 0.184
299 | 0.174 | 0.16 | 0.146 | 0.13 | 0.124 | 0.119 | 0.098 | 0.169 | 0.147
300 | 0.1 | 0.0985 | 0.097 | 0.087 | 0.084 | 0.083 | 0.069 | 0.144 | 0.122
301 | 0.053 | 0.059 | 0.065 | 0.059 | 0.058 | 0.06 | 0.05 | 0.128 | 0.106
302 | 0.025 | 0.035 | 0.045 | 0.043 | 0.042 | 0.047 | 0.039 | 0.119 | 0.097
303 | 0.009 | 0.022 | 0.035 | 0.034 | 0.034 | 0.04 | 0.034 | 0.114 | 0.092
304 | 0.001 | 0.0155 | 0.03 | 0.03 | 0.031 | 0.037 | 0.031 | 0.112 | 0.09
305 | -0.003 | 0.0125 | 0.028 | 0.028 | 0.029 | 0.036 | 0.031 | 0.111 | 0.09
306 | -0.005 | 0.011 | 0.027 | 0.027 | 0.029 | 0.036 | 0.031 | 0.111 | 0.09
307 | -0.005 | 0.011 | 0.027 | 0.027 | 0.029 | 0.036 | 0.031 | 0.111 | 0.09
308 | -0.003 | 0.0125 | 0.028 | 0.028 | 0.03 | 0.037 | 0.032 | 0.112 | 0.091
309 | -0.002 | 0.0135 | 0.029 | 0.029 | 0.031 | 0.038 | 0.033 | 0.113 | 0.092
310 | -0.001 | 0.0145 | 0.03 | 0.03 | 0.032 | 0.039 | 0.034 | 0.113 | 0.093
311 | 0 | 0.015 | 0.03 | 0.031 | 0.032 | 0.039 | 0.035 | 0.114 | 0.093
312 | 0.002 | 0.0165 | 0.031 | 0.031 | 0.033 | 0.04 | 0.035 | 0.115 | 0.093
313 | 0.004 | 0.018 | 0.032 | 0.032 | 0.034 | 0.041 | 0.036 | 0.115 | 0.094
314 | 0.006 | 0.0195 | 0.033 | 0.034 | 0.035 | 0.042 | 0.037 | 0.116 | 0.095
315 | 0.007 | 0.021 | 0.035 | 0.035 | 0.037 | 0.043 | 0.039 | 0.117 | 0.096
316 | 0.009 | 0.0225 | 0.036 | 0.036 | 0.038 | 0.044 | 0.039 | 0.117 | 0.096
317 | 0.01 | 0.023 | 0.036 | 0.036 | 0.037 | 0.043 | 0.039 | 0.117 | 0.096
318 | 0.01 | 0.0225 | 0.035 | 0.035 | 0.037 | 0.043 | 0.038 | 0.116 | 0.095
319 | 0.01 | 0.0225 | 0.035 | 0.035 | 0.037 | 0.043 | 0.038 | 0.116 | 0.095
320 | 0.011 | 0.0235 | 0.036 | 0.036 | 0.037 | 0.043 | 0.039 | 0.117 | 0.096
321 | 0.012 | 0.0245 | 0.037 | 0.037 | 0.039 | 0.044 | 0.04 | 0.117 | 0.096
322 | 0.015 | 0.0265 | 0.038 | 0.037 | 0.039 | 0.045 | 0.04 | 0.117 | 0.096
323 | 0.017 | 0.028 | 0.039 | 0.039 | 0.04 | 0.046 | 0.041 | 0.117 | 0.097
324 | 0.019 | 0.0295 | 0.04 | 0.04 | 0.041 | 0.046 | 0.042 | 0.117 | 0.097
325 | 0.019 | 0.0295 | 0.04 | 0.039 | 0.041 | 0.046 | 0.041 | 0.117 | 0.097
326 | 0.019 | 0.029 | 0.039 | 0.038 | 0.04 | 0.045 | 0.04 | 0.116 | 0.096
327 | 0.019 | 0.029 | 0.039 | 0.038 | 0.04 | 0.045 | 0.04 | 0.115 | 0.095
328 | 0.02 | 0.0295 | 0.039 | 0.038 | 0.04 | 0.045 | 0.04 | 0.115 | 0.095
329 | 0.022 | 0.031 | 0.04 | 0.039 | 0.041 | 0.045 | 0.04 | 0.114 | 0.095
330 | 0.025 | 0.0335 | 0.042 | 0.04 | 0.042 | 0.046 | 0.041 | 0.115 | 0.095
331 | 0.026 | 0.0345 | 0.043 | 0.041 | 0.042 | 0.047 | 0.042 | 0.114 | 0.095
332 | 0.025 | 0.033 | 0.041 | 0.039 | 0.041 | 0.045 | 0.04 | 0.113 | 0.094
333 | 0.022 | 0.0305 | 0.039 | 0.037 | 0.039 | 0.043 | 0.039 | 0.111 | 0.092
334 | 0.02 | 0.029 | 0.038 | 0.036 | 0.038 | 0.042 | 0.038 | 0.11 | 0.091
335 | 0.02 | 0.0285 | 0.037 | 0.035 | 0.037 | 0.041 | 0.037 | 0.109 | 0.09
336 | 0.021 | 0.029 | 0.037 | 0.035 | 0.037 | 0.041 | 0.037 | 0.108 | 0.09
337 | 0.022 | 0.03 | 0.038 | 0.036 | 0.038 | 0.042 | 0.037 | 0.108 | 0.09
338 | 0.025 | 0.032 | 0.039 | 0.037 | 0.038 | 0.042 | 0.037 | 0.108 | 0.089
339 | 0.027 | 0.0335 | 0.04 | 0.038 | 0.039 | 0.043 | 0.038 | 0.108 | 0.09
340 | 0.025 | 0.0315 | 0.038 | 0.036 | 0.038 | 0.041 | 0.037 | 0.106 | 0.088
341 | 0.023 | 0.03 | 0.037 | 0.034 | 0.036 | 0.04 | 0.035 | 0.104 | 0.087
342 | 0.021 | 0.028 | 0.035 | 0.033 | 0.035 | 0.039 | 0.034 | 0.103 | 0.086
343 | 0.019 | 0.0265 | 0.034 | 0.032 | 0.034 | 0.038 | 0.033 | 0.101 | 0.085
344 | 0.02 | 0.027 | 0.034 | 0.032 | 0.034 | 0.038 | 0.034 | 0.101 | 0.085
345 | 0.023 | 0.0295 | 0.036 | 0.033 | 0.036 | 0.039 | 0.035 | 0.101 | 0.085
346 | 0.027 | 0.0325 | 0.038 | 0.036 | 0.037 | 0.04 | 0.036 | 0.102 | 0.086
347 | 0.029 | 0.034 | 0.039 | 0.037 | 0.038 | 0.041 | 0.036 | 0.102 | 0.086
348 | 0.027 | 0.032 | 0.037 | 0.035 | 0.036 | 0.039 | 0.035 | 0.1 | 0.084
349 | 0.022 | 0.028 | 0.034 | 0.032 | 0.034 | 0.037 | 0.032 | 0.098 | 0.082
350 | 0.019 | 0.025 | 0.031 | 0.029 | 0.031 | 0.035 | 0.03 | 0.096 | 0.081
351 | 0.018 | 0.024 | 0.03 | 0.028 | 0.03 | 0.034 | 0.03 | 0.094 | 0.08
352 | 0.018 | 0.024 | 0.03 | 0.028 | 0.03 | 0.034 | 0.03 | 0.093 | 0.079
353 | 0.017 | 0.023 | 0.029 | 0.027 | 0.029 | 0.033 | 0.029 | 0.093 | 0.078
354 | 0.017 | 0.023 | 0.029 | 0.027 | 0.029 | 0.033 | 0.029 | 0.092 | 0.078
355 | 0.018 | 0.0235 | 0.029 | 0.027 | 0.029 | 0.033 | 0.029 | 0.092 | 0.078
356 | 0.017 | 0.023 | 0.029 | 0.027 | 0.029 | 0.032 | 0.028 | 0.091 | 0.077
357 | 0.018 | 0.023 | 0.028 | 0.026 | 0.029 | 0.032 | 0.028 | 0.09 | 0.076
358 | 0.017 | 0.0225 | 0.028 | 0.026 | 0.028 | 0.032 | 0.028 | 0.089 | 0.076
359 | 0.018 | 0.023 | 0.028 | 0.026 | 0.028 | 0.031 | 0.028 | 0.089 | 0.075
360 | 0.018 | 0.0225 | 0.027 | 0.026 | 0.027 | 0.031 | 0.027 | 0.088 | 0.074
361 | 0.018 | 0.0225 | 0.027 | 0.025 | 0.027 | 0.031 | 0.027 | 0.087 | 0.074
362 | 0.018 | 0.0225 | 0.027 | 0.025 | 0.027 | 0.03 | 0.027 | 0.086 | 0.073
363 | 0.018 | 0.022 | 0.026 | 0.025 | 0.026 | 0.03 | 0.026 | 0.085 | 0.072
364 | 0.018 | 0.022 | 0.026 | 0.025 | 0.026 | 0.03 | 0.026 | 0.085 | 0.072
365 | 0.018 | 0.022 | 0.026 | 0.024 | 0.026 | 0.029 | 0.026 | 0.084 | 0.071
366 | 0.018 | 0.0215 | 0.025 | 0.024 | 0.025 | 0.029 | 0.025 | 0.084 | 0.07
367 | 0.018 | 0.0215 | 0.025 | 0.024 | 0.025 | 0.029 | 0.025 | 0.083 | 0.069
368 | 0.018 | 0.0215 | 0.025 | 0.024 | 0.025 | 0.029 | 0.025 | 0.083 | 0.069
369 | 0.018 | 0.021 | 0.024 | 0.023 | 0.024 | 0.028 | 0.024 | 0.082 | 0.068
370 | 0.018 | 0.021 | 0.024 | 0.023 | 0.024 | 0.028 | 0.024 | 0.081 | 0.068
371 | 0.018 | 0.021 | 0.024 | 0.023 | 0.024 | 0.028 | 0.024 | 0.081 | 0.067
372 | 0.018 | 0.021 | 0.024 | 0.023 | 0.024 | 0.027 | 0.024 | 0.08 | 0.067
373 | 0.018 | 0.021 | 0.024 | 0.023 | 0.024 | 0.027 | 0.024 | 0.08 | 0.066
374 | 0.019 | 0.0215 | 0.024 | 0.022 | 0.024 | 0.027 | 0.023 | 0.079 | 0.065
375 | 0.019 | 0.021 | 0.023 | 0.022 | 0.023 | 0.027 | 0.023 | 0.079 | 0.065
376 | 0.019 | 0.021 | 0.023 | 0.022 | 0.023 | 0.027 | 0.023 | 0.078 | 0.064
377 | 0.019 | 0.021 | 0.023 | 0.022 | 0.023 | 0.027 | 0.023 | 0.078 | 0.064
378 | 0.019 | 0.021 | 0.023 | 0.022 | 0.023 | 0.026 | 0.023 | 0.078 | 0.064
379 | 0.019 | 0.021 | 0.023 | 0.022 | 0.023 | 0.026 | 0.022 | 0.077 | 0.063
380 | 0.019 | 0.021 | 0.023 | 0.021 | 0.023 | 0.026 | 0.022 | 0.077 | 0.063
381 | 0.019 | 0.0205 | 0.022 | 0.021 | 0.022 | 0.025 | 0.022 | 0.076 | 0.062
382 | 0.019 | 0.0205 | 0.022 | 0.021 | 0.022 | 0.025 | 0.022 | 0.076 | 0.062
383 | 0.019 | 0.0205 | 0.022 | 0.021 | 0.022 | 0.025 | 0.021 | 0.076 | 0.062
384 | 0.019 | 0.0205 | 0.022 | 0.021 | 0.022 | 0.025 | 0.021 | 0.075 | 0.061
385 | 0.019 | 0.0205 | 0.022 | 0.02 | 0.021 | 0.024 | 0.021 | 0.075 | 0.061
386 | 0.019 | 0.0205 | 0.022 | 0.02 | 0.021 | 0.024 | 0.021 | 0.074 | 0.061
387 | 0.019 | 0.0205 | 0.022 | 0.02 | 0.021 | 0.024 | 0.021 | 0.074 | 0.06
388 | 0.019 | 0.0205 | 0.022 | 0.02 | 0.021 | 0.024 | 0.02 | 0.074 | 0.06
389 | 0.018 | 0.02 | 0.022 | 0.02 | 0.02 | 0.023 | 0.02 | 0.073 | 0.06
390 | 0.018 | 0.02 | 0.022 | 0.02 | 0.02 | 0.023 | 0.02 | 0.073 | 0.059
391 | 0.018 | 0.0195 | 0.021 | 0.019 | 0.02 | 0.023 | 0.02 | 0.072 | 0.059
392 | 0.018 | 0.0195 | 0.021 | 0.019 | 0.02 | 0.023 | 0.02 | 0.072 | 0.059
393 | 0.018 | 0.0195 | 0.021 | 0.019 | 0.02 | 0.023 | 0.02 | 0.071 | 0.058
394 | 0.018 | 0.0195 | 0.021 | 0.019 | 0.02 | 0.023 | 0.02 | 0.071 | 0.058
395 | 0.018 | 0.0195 | 0.021 | 0.019 | 0.02 | 0.022 | 0.02 | 0.07 | 0.058
396 | 0.018 | 0.0195 | 0.021 | 0.019 | 0.019 | 0.022 | 0.02 | 0.07 | 0.057
397 | 0.018 | 0.019 | 0.02 | 0.018 | 0.019 | 0.022 | 0.019 | 0.07 | 0.057
398 | 0.018 | 0.019 | 0.02 | 0.018 | 0.019 | 0.022 | 0.019 | 0.069 | 0.057
399 | 0.018 | 0.019 | 0.02 | 0.018 | 0.019 | 0.022 | 0.019 | 0.069 | 0.056
400 | 0.018 | 0.0185 | 0.019 | 0.018 | 0.019 | 0.022 | 0.019 | 0.068 | 0.056

## (C)=8 mgL
R1 | 9:00 | 9:30 | 10:00 | 10:30 | 11:00 | 12:00 | 13:00 | 14:00 | 15:00 | R2 |  | 10:05 | 10:35 | 11:05 | 11:35 | 12:05 | 13:05 | 14:05 | 15:05 | 16:05
| 0 | 0.5 | 1 | 1.5 | 2 | 3 | 4 | 5 | 6 |  |  | 0 | 0.5 | 1 | 1.5 | 2 | 3 | 4 | 5 | 6
Wavelength nm. | RawData ... | RawData ... | RawData ... | RawData ... | RawData ... | RawData ... | RawData ... | RawData ... | RawData ... |  | Wavelength nm. | RawData ... | RawData ... | RawData ... | RawData ... | RawData ... | RawData ... | RawData ... | RawData ... | RawData ...
190 | -0.942 | -1.93 | 0.989 | -2.698 | -2.476 | -2.857 | -3.238 | -4 | -3.619 |  | 190 | 1.394 | -3.013 | 0.895 | -2.677 | -3.238 | -3.7 | -4 | -4 | -4
191 | -0.211 | -0.969 | -1.834 | -1.735 | -2.273 | -2.84 | -2.857 | -1.333 | -4 |  | 191 | -1.528 | -2.729 | -1.887 | -3.238 | -2.577 | -3.238 | -3.112 | -3.238 | -3.238
192 | -0.054 | -2.52 | -2.867 | -1.436 | -1.714 | -3.238 | -2.476 | -2.476 | -3.619 |  | 192 | 0.013 | -0.199 | -2.139 | -3.619 | -2.161 | -2.191 | -3.238 | -3.238 | -2.857
193 | -0.22 | 0.42 | -2.85 | -1.334 | -1.848 | -2.095 | -2.476 | -1.333 | -2.476 |  | 193 | -0.359 | -2.123 | -1.83 | -3.061 | -3.066 | -4 | -2.535 | -4 | -4
194 | 1.757 | -1.714 | -3.054 | -0.528 | -1.65 | -1.014 | -1.207 | -0.952 | -3.238 |  | 194 | -0.67 | -2.628 | -0.701 | -2.725 | -2.857 | -2.866 | -3.238 | -3.047 | -4
195 | 2.42 | -0.67 | -1.544 | 0.703 | -1.607 | -2.095 | -2.095 | -2.476 | -3.619 |  | 195 | -1.513 | -2.249 | -2.639 | -1.389 | -2.476 | -2.996 | -3.619 | -4 | -3.619
196 | 0.289 | -0.682 | -1.631 | -1.114 | -2.951 | -2.548 | -3.238 | -2.095 | -3.308 |  | 196 | -0.887 | -1.93 | -1.016 | -2.074 | -2.302 | -3.086 | -2.238 | -1.902 | -2.857
197 | 0.408 | 0.379 | 0.175 | -2.192 | -2.359 | -1.111 | -2.095 | -2.476 | -2.857 |  | 197 | -1.133 | -1.721 | -2.474 | -2.481 | -2.434 | -2.846 | -3.238 | -4 | -2.857
198 | 0.174 | -0.085 | -1.587 | -2.007 | -2.562 | -1.766 | -0.952 | -3.092 | -3.238 |  | 198 | -0.355 | -3.665 | -0.383 | -1.714 | -1.103 | -3.238 | -3.238 | -3.619 | -4
199 | 0.203 | -0.395 | -2.619 | -1.363 | -2.371 | -1.933 | -1.147 | -2.711 | -2.687 |  | 199 | -0.438 | -1.483 | -1.52 | -2.851 | -3.812 | -2.468 | -2.86 | -2.857 | -3.619
200 | -0.566 | -0.742 | -1.312 | -1.739 | -2.488 | -0.327 | -1.714 | -0.571 | -3.055 |  | 200 | -1.632 | -1.859 | -2.621 | -1.207 | -0.946 | -2.073 | -2.068 | -3.238 | -3.619
201 | -0.377 | -0.768 | -0.79 | -2.806 | -3.323 | -2.095 | -1.887 | -1.714 | -2.095 |  | 201 | -0.889 | -2.788 | -2.614 | -1.567 | -0.775 | -3.218 | -3.238 | -4 | -4
202 | -1.226 | -2.523 | -3.017 | -2.262 | -3.105 | -2.61 | -2.285 | -1.714 | -3.238 |  | 202 | -0.955 | -2.269 | -2.495 | -2.977 | -2.433 | -1.866 | -1.873 | -3.418 | -4
203 | -2.614 | -2.157 | -1.437 | -2.343 | -3.528 | -3.254 | -2.104 | -2.857 | -4 |  | 203 | -0.505 | -3.054 | -2.914 | -2.75 | -3.04 | -3.063 | -2.628 | -4 | -3.79
204 | -2.046 | -1.679 | -2.481 | -2.938 | -3.186 | -2.625 | -2.751 | -3.241 | -3.07 |  | 204 | -2.071 | -2.868 | -3.203 | -3.416 | -2.996 | -2.29 | -3.638 | -3.619 | -3.46
205 | -1.068 | -2.003 | -2.492 | -2.531 | -2.727 | -2.678 | -2.812 | -3.137 | -3.654 |  | 205 | -1.942 | -2.485 | -2.426 | -2.722 | -2.459 | -3.422 | -3.506 | -3.697 | -4
206 | -1.181 | -1.407 | -2.118 | -3.019 | -1.994 | -3.185 | -3.204 | -3.391 | -3.66 |  | 206 | -1.42 | -2.975 | -2.851 | -2.908 | -2.829 | -3.248 | -3.591 | -3.465 | -3.748
207 | -1.211 | -1.587 | -2.199 | -2.061 | -2.466 | -2.386 | -2.197 | -2.872 | -3.204 |  | 207 | -0.714 | -2.863 | -2.426 | -2.362 | -2.708 | -2.958 | -3.487 | -4 | -3.891
208 | -1.226 | -1.537 | -1.688 | -1.428 | -1.991 | -2.129 | -2.128 | -2.733 | -3.152 |  | 208 | -1.033 | -1.656 | -1.246 | -1.914 | -1.527 | -3.37 | -3.599 | -3.132 | -3.367
209 | -0.993 | -1.125 | -1.179 | -1.339 | -1.348 | -1.962 | -1.639 | -1.691 | -2.541 |  | 209 | -0.437 | -1.673 | -1.2 | -1.783 | -1.524 | -2.631 | -3.037 | -3.408 | -3.264
210 | -0.863 | -1.018 | -1.062 | -1.151 | -1.125 | -1.162 | -1.258 | -1.364 | -1.576 |  | 210 | -0.682 | -1.317 | -1.512 | -1.246 | -2.196 | -2.723 | -2.798 | -2.791 | -3.518
211 | -0.712 | -0.736 | -0.819 | -1.084 | -0.954 | -0.944 | -0.985 | -0.976 | -1.373 |  | 211 | -0.467 | -0.72 | -0.666 | -0.694 | -0.88 | -1.349 | -1.358 | -1.292 | -1.832
212 | -0.726 | -0.734 | -0.857 | -1.014 | -1.006 | -1.053 | -1.031 | -1.127 | -1.463 |  | 212 | -0.241 | -0.389 | -0.474 | -0.487 | -0.628 | -0.831 | -1.079 | -1.045 | -1.496
213 | -0.616 | -0.712 | -0.799 | -0.91 | -0.991 | -0.981 | -1.05 | -0.991 | -1.114 |  | 213 | -0.005 | -0.101 | -0.163 | -0.314 | -0.404 | -0.58 | -0.621 | -0.781 | -0.873
214 | -0.683 | -0.746 | -0.875 | -0.969 | -1.01 | -1.03 | -1.036 | -1.03 | -1.134 |  | 214 | 0.012 | -0.051 | -0.153 | -0.209 | -0.34 | -0.489 | -0.562 | -0.68 | -0.848
215 | -0.804 | -0.89 | -0.999 | -1.028 | -1.099 | -1.11 | -1.098 | -1.144 | -1.172 |  | 215 | -0.083 | -0.154 | -0.243 | -0.285 | -0.381 | -0.519 | -0.612 | -0.657 | -0.762
216 | -0.883 | -0.902 | -1.025 | -1.143 | -1.128 | -1.158 | -1.114 | -1.14 | -1.243 |  | 216 | -0.169 | -0.208 | -0.295 | -0.33 | -0.439 | -0.552 | -0.649 | -0.638 | -0.775
217 | -0.999 | -1.008 | -1.127 | -1.184 | -1.197 | -1.197 | -1.239 | -1.183 | -1.284 |  | 217 | -0.253 | -0.275 | -0.345 | -0.404 | -0.495 | -0.608 | -0.714 | -0.691 | -0.787
218 | -1.067 | -1.088 | -1.19 | -1.23 | -1.28 | -1.297 | -1.259 | -1.26 | -1.319 |  | 218 | -0.32 | -0.343 | -0.41 | -0.462 | -0.53 | -0.639 | -0.706 | -0.753 | -0.826
219 | -1.155 | -1.176 | -1.247 | -1.31 | -1.344 | -1.312 | -1.309 | -1.29 | -1.357 |  | 219 | -0.364 | -0.365 | -0.428 | -0.486 | -0.55 | -0.65 | -0.731 | -0.754 | -0.847
220 | -1.161 | -1.237 | -1.293 | -1.348 | -1.372 | -1.339 | -1.37 | -1.32 | -1.388 |  | 220 | -0.436 | -0.473 | -0.508 | -0.56 | -0.613 | -0.694 | -0.782 | -0.816 | -0.85
221 | -1.159 | -1.18 | -1.25 | -1.326 | -1.343 | -1.324 | -1.313 | -1.283 | -1.361 |  | 221 | -0.458 | -0.461 | -0.519 | -0.559 | -0.604 | -0.692 | -0.77 | -0.818 | -0.842
222 | -1.093 | -1.132 | -1.189 | -1.253 | -1.271 | -1.238 | -1.252 | -1.229 | -1.296 |  | 222 | -0.409 | -0.419 | -0.483 | -0.513 | -0.589 | -0.652 | -0.727 | -0.765 | -0.829
223 | -1.239 | -1.256 | -1.316 | -1.334 | -1.377 | -1.334 | -1.323 | -1.293 | -1.356 |  | 223 | -0.388 | -0.409 | -0.451 | -0.498 | -0.554 | -0.645 | -0.686 | -0.738 | -0.785
224 | -1.445 | -1.423 | -1.468 | -1.477 | -1.518 | -1.48 | -1.451 | -1.433 | -1.471 |  | 224 | -0.527 | -0.521 | -0.567 | -0.604 | -0.651 | -0.727 | -0.773 | -0.798 | -0.852
225 | -1.576 | -1.546 | -1.55 | -1.564 | -1.598 | -1.544 | -1.532 | -1.488 | -1.518 |  | 225 | -0.697 | -0.678 | -0.7 | -0.724 | -0.755 | -0.815 | -0.854 | -0.876 | -0.926
226 | -1.663 | -1.621 | -1.635 | -1.632 | -1.66 | -1.625 | -1.586 | -1.554 | -1.582 |  | 226 | -0.809 | -0.789 | -0.798 | -0.813 | -0.848 | -0.888 | -0.924 | -0.937 | -0.971
227 | -1.642 | -1.609 | -1.611 | -1.609 | -1.625 | -1.589 | -1.564 | -1.521 | -1.546 |  | 227 | -0.855 | -0.814 | -0.825 | -0.844 | -0.87 | -0.898 | -0.922 | -0.947 | -0.959
228 | -1.56 | -1.518 | -1.544 | -1.532 | -1.559 | -1.516 | -1.487 | -1.463 | -1.468 |  | 228 | -0.857 | -0.821 | -0.834 | -0.841 | -0.864 | -0.904 | -0.921 | -0.945 | -0.967
229 | -1.489 | -1.449 | -1.467 | -1.47 | -1.492 | -1.47 | -1.431 | -1.398 | -1.421 |  | 229 | -0.811 | -0.776 | -0.784 | -0.795 | -0.821 | -0.859 | -0.883 | -0.901 | -0.926
230 | -1.385 | -1.354 | -1.384 | -1.385 | -1.418 | -1.378 | -1.34 | -1.31 | -1.338 |  | 230 | -0.749 | -0.722 | -0.727 | -0.743 | -0.77 | -0.806 | -0.831 | -0.853 | -0.869
231 | -1.268 | -1.252 | -1.29 | -1.302 | -1.325 | -1.294 | -1.262 | -1.236 | -1.247 |  | 231 | -0.657 | -0.633 | -0.648 | -0.667 | -0.695 | -0.738 | -0.759 | -0.784 | -0.803
232 | -1.147 | -1.142 | -1.183 | -1.195 | -1.225 | -1.194 | -1.169 | -1.139 | -1.163 |  | 232 | -0.568 | -0.554 | -0.572 | -0.594 | -0.626 | -0.672 | -0.698 | -0.723 | -0.747
233 | -1.002 | -1.004 | -1.057 | -1.074 | -1.105 | -1.081 | -1.06 | -1.029 | -1.055 |  | 233 | -0.465 | -0.46 | -0.484 | -0.509 | -0.543 | -0.59 | -0.626 | -0.645 | -0.675
234 | -0.841 | -0.862 | -0.927 | -0.954 | -0.982 | -0.96 | -0.938 | -0.916 | -0.937 |  | 234 | -0.352 | -0.356 | -0.386 | -0.413 | -0.455 | -0.506 | -0.546 | -0.567 | -0.597
235 | -0.676 | -0.702 | -0.781 | -0.819 | -0.848 | -0.83 | -0.809 | -0.798 | -0.818 |  | 235 | -0.233 | -0.249 | -0.286 | -0.318 | -0.364 | -0.42 | -0.463 | -0.483 | -0.519
236 | -0.495 | -0.531 | -0.624 | -0.668 | -0.703 | -0.688 | -0.672 | -0.663 | -0.685 |  | 236 | -0.098 | -0.126 | -0.17 | -0.206 | -0.257 | -0.321 | -0.369 | -0.39 | -0.43
237 | -0.305 | -0.358 | -0.462 | -0.521 | -0.555 | -0.542 | -0.533 | -0.529 | -0.555 |  | 237 | 0.046 | 0.005 | -0.046 | -0.087 | -0.145 | -0.216 | -0.271 | -0.294 | -0.337
238 | -0.109 | -0.176 | -0.299 | -0.369 | -0.406 | -0.399 | -0.388 | -0.392 | -0.42 |  | 238 | 0.199 | 0.144 | 0.087 | 0.035 | -0.028 | -0.105 | -0.168 | -0.19 | -0.24
239 | 0.083 | -0.002 | -0.14 | -0.219 | -0.26 | -0.255 | -0.248 | -0.255 | -0.286 |  | 239 | 0.351 | 0.282 | 0.216 | 0.16 | 0.09 | 0.004 | -0.065 | -0.089 | -0.143
240 | 0.268 | 0.172 | 0.017 | -0.073 | -0.113 | -0.112 | -0.108 | -0.12 | -0.157 |  | 240 | 0.503 | 0.419 | 0.346 | 0.283 | 0.207 | 0.113 | 0.037 | 0.012 | -0.049
241 | 0.465 | 0.352 | 0.181 | 0.079 | 0.036 | 0.035 | 0.036 | 0.013 | -0.023 |  | 241 | 0.654 | 0.556 | 0.474 | 0.407 | 0.324 | 0.221 | 0.137 | 0.111 | 0.046
242 | 0.679 | 0.547 | 0.36 | 0.246 | 0.199 | 0.194 | 0.188 | 0.16 | 0.12 |  | 242 | 0.817 | 0.706 | 0.615 | 0.538 | 0.447 | 0.336 | 0.244 | 0.218 | 0.148
243 | 0.916 | 0.762 | 0.549 | 0.423 | 0.372 | 0.362 | 0.352 | 0.316 | 0.272 |  | 243 | 1 | 0.87 | 0.768 | 0.681 | 0.582 | 0.462 | 0.362 | 0.336 | 0.257
244 | 1.147 | 0.975 | 0.745 | 0.603 | 0.55 | 0.532 | 0.52 | 0.476 | 0.425 |  | 244 | 1.198 | 1.044 | 0.933 | 0.84 | 0.731 | 0.6 | 0.49 | 0.462 | 0.374
245 | 1.351 | 1.169 | 0.923 | 0.764 | 0.711 | 0.688 | 0.671 | 0.616 | 0.56 |  | 245 | 1.396 | 1.226 | 1.103 | 1.003 | 0.884 | 0.74 | 0.619 | 0.589 | 0.493
246 | 1.515 | 1.323 | 1.063 | 0.893 | 0.836 | 0.812 | 0.79 | 0.731 | 0.671 |  | 246 | 1.57 | 1.388 | 1.26 | 1.147 | 1.019 | 0.862 | 0.735 | 0.703 | 0.6
247 | 1.612 | 1.414 | 1.149 | 0.978 | 0.917 | 0.893 | 0.868 | 0.805 | 0.746 |  | 247 | 1.705 | 1.51 | 1.373 | 1.256 | 1.122 | 0.957 | 0.824 | 0.793 | 0.683
248 | 1.673 | 1.479 | 1.207 | 1.035 | 0.975 | 0.948 | 0.924 | 0.859 | 0.801 |  | 248 | 1.772 | 1.579 | 1.439 | 1.319 | 1.182 | 1.015 | 0.878 | 0.846 | 0.734
249 | 1.754 | 1.557 | 1.285 | 1.108 | 1.048 | 1.02 | 0.993 | 0.924 | 0.866 |  | 249 | 1.825 | 1.624 | 1.483 | 1.363 | 1.226 | 1.058 | 0.918 | 0.886 | 0.774
250 | 1.875 | 1.681 | 1.398 | 1.215 | 1.154 | 1.122 | 1.093 | 1.019 | 0.959 |  | 250 | 1.9 | 1.695 | 1.552 | 1.432 | 1.292 | 1.119 | 0.976 | 0.944 | 0.83
251 | 2.022 | 1.822 | 1.525 | 1.333 | 1.27 | 1.232 | 1.204 | 1.127 | 1.063 |  | 251 | 2.014 | 1.805 | 1.655 | 1.533 | 1.385 | 1.208 | 1.059 | 1.029 | 0.908
252 | 2.145 | 1.961 | 1.658 | 1.451 | 1.388 | 1.349 | 1.315 | 1.231 | 1.167 |  | 252 | 2.141 | 1.93 | 1.769 | 1.644 | 1.49 | 1.308 | 1.153 | 1.119 | 0.994
253 | 2.232 | 2.051 | 1.754 | 1.544 | 1.479 | 1.435 | 1.401 | 1.309 | 1.242 |  | 253 | 2.259 | 2.05 | 1.891 | 1.758 | 1.561 | 1.306 | 1.144 | 1.009 | 0.906
254 | 2.264 | 2.055 | 1.753 | 1.543 | 1.481 | 1.441 | 1.401 | 1.315 | 1.244 |  | 254 | 2.347 | 2.136 | 1.972 | 1.836 | 1.67 | 1.468 | 1.306 | 1.268 | 1.131
255 | 2.142 | 1.938 | 1.646 | 1.447 | 1.387 | 1.346 | 1.319 | 1.237 | 1.167 |  | 255 | 2.329 | 2.108 | 1.956 | 1.814 | 1.652 | 1.453 | 1.293 | 1.254 | 1.119
256 | 1.904 | 1.709 | 1.443 | 1.264 | 1.206 | 1.182 | 1.157 | 1.083 | 1.023 |  | 256 | 2.187 | 1.968 | 1.825 | 1.688 | 1.531 | 1.344 | 1.198 | 1.163 | 1.035
257 | 1.629 | 1.452 | 1.215 | 1.064 | 1.008 | 0.994 | 0.977 | 0.921 | 0.869 |  | 257 | 1.937 | 1.734 | 1.602 | 1.483 | 1.344 | 1.177 | 1.047 | 1.017 | 0.905
258 | 1.409 | 1.25 | 1.04 | 0.913 | 0.859 | 0.851 | 0.841 | 0.796 | 0.752 |  | 258 | 1.67 | 1.497 | 1.383 | 1.277 | 1.156 | 1.008 | 0.898 | 0.873 | 0.777
259 | 1.234 | 1.091 | 0.905 | 0.794 | 0.745 | 0.74 | 0.737 | 0.701 | 0.663 |  | 259 | 1.452 | 1.308 | 1.205 | 1.112 | 1.006 | 0.877 | 0.781 | 0.758 | 0.675
260 | 1.066 | 0.94 | 0.778 | 0.681 | 0.638 | 0.638 | 0.637 | 0.609 | 0.578 |  | 260 | 1.288 | 1.159 | 1.068 | 0.988 | 0.892 | 0.777 | 0.69 | 0.67 | 0.597
261 | 0.892 | 0.787 | 0.649 | 0.567 | 0.525 | 0.531 | 0.535 | 0.515 | 0.489 |  | 261 | 1.125 | 1.015 | 0.937 | 0.866 | 0.78 | 0.678 | 0.602 | 0.584 | 0.521
262 | 0.733 | 0.649 | 0.528 | 0.462 | 0.422 | 0.433 | 0.441 | 0.43 | 0.408 |  | 262 | 0.961 | 0.872 | 0.805 | 0.743 | 0.668 | 0.579 | 0.514 | 0.499 | 0.446
263 | 0.606 | 0.538 | 0.433 | 0.378 | 0.342 | 0.356 | 0.368 | 0.363 | 0.344 |  | 263 | 0.814 | 0.743 | 0.686 | 0.633 | 0.568 | 0.491 | 0.436 | 0.423 | 0.376
264 | 0.528 | 0.47 | 0.376 | 0.328 | 0.294 | 0.311 | 0.325 | 0.323 | 0.306 |  | 264 | 0.702 | 0.642 | 0.594 | 0.548 | 0.491 | 0.424 | 0.375 | 0.363 | 0.323
265 | 0.492 | 0.44 | 0.351 | 0.306 | 0.273 | 0.292 | 0.307 | 0.307 | 0.291 |  | 265 | 0.635 | 0.584 | 0.541 | 0.499 | 0.446 | 0.384 | 0.34 | 0.328 | 0.293
266 | 0.461 | 0.413 | 0.329 | 0.288 | 0.256 | 0.275 | 0.291 | 0.293 | 0.278 |  | 266 | 0.603 | 0.556 | 0.515 | 0.476 | 0.425 | 0.366 | 0.324 | 0.313 | 0.28
267 | 0.426 | 0.383 | 0.304 | 0.267 | 0.235 | 0.256 | 0.273 | 0.277 | 0.263 |  | 267 | 0.571 | 0.528 | 0.49 | 0.452 | 0.404 | 0.347 | 0.309 | 0.298 | 0.267
268 | 0.401 | 0.361 | 0.286 | 0.252 | 0.221 | 0.242 | 0.26 | 0.266 | 0.253 |  | 268 | 0.539 | 0.5 | 0.464 | 0.429 | 0.383 | 0.329 | 0.293 | 0.283 | 0.255
269 | 0.366 | 0.331 | 0.262 | 0.231 | 0.201 | 0.224 | 0.242 | 0.25 | 0.238 |  | 269 | 0.513 | 0.478 | 0.444 | 0.411 | 0.367 | 0.315 | 0.281 | 0.271 | 0.245
270 | 0.313 | 0.286 | 0.224 | 0.198 | 0.169 | 0.194 | 0.214 | 0.224 | 0.214 |  | 270 | 0.477 | 0.446 | 0.416 | 0.385 | 0.343 | 0.295 | 0.263 | 0.254 | 0.23
271 | 0.274 | 0.253 | 0.196 | 0.174 | 0.146 | 0.172 | 0.193 | 0.206 | 0.197 |  | 271 | 0.426 | 0.402 | 0.376 | 0.348 | 0.311 | 0.267 | 0.238 | 0.23 | 0.208
272 | 0.271 | 0.25 | 0.195 | 0.174 | 0.146 | 0.172 | 0.193 | 0.206 | 0.199 |  | 272 | 0.393 | 0.374 | 0.349 | 0.324 | 0.289 | 0.248 | 0.221 | 0.213 | 0.195
273 | 0.295 | 0.272 | 0.214 | 0.192 | 0.164 | 0.189 | 0.21 | 0.223 | 0.214 |  | 273 | 0.393 | 0.376 | 0.35 | 0.325 | 0.291 | 0.25 | 0.223 | 0.216 | 0.197
274 | 0.323 | 0.298 | 0.238 | 0.214 | 0.185 | 0.21 | 0.23 | 0.242 | 0.233 |  | 274 | 0.416 | 0.395 | 0.369 | 0.343 | 0.308 | 0.266 | 0.238 | 0.23 | 0.21
275 | 0.349 | 0.322 | 0.259 | 0.233 | 0.204 | 0.229 | 0.249 | 0.259 | 0.25 |  | 275 | 0.441 | 0.418 | 0.39 | 0.363 | 0.326 | 0.283 | 0.254 | 0.246 | 0.225
276 | 0.365 | 0.337 | 0.272 | 0.245 | 0.216 | 0.241 | 0.26 | 0.271 | 0.261 |  | 276 | 0.462 | 0.437 | 0.409 | 0.38 | 0.342 | 0.298 | 0.268 | 0.26 | 0.238
277 | 0.349 | 0.323 | 0.262 | 0.236 | 0.207 | 0.233 | 0.252 | 0.264 | 0.255 |  | 277 | 0.473 | 0.447 | 0.418 | 0.389 | 0.35 | 0.305 | 0.276 | 0.267 | 0.245
278 | 0.296 | 0.277 | 0.222 | 0.201 | 0.173 | 0.201 | 0.221 | 0.236 | 0.228 |  | 278 | 0.451 | 0.428 | 0.4 | 0.373 | 0.336 | 0.292 | 0.265 | 0.256 | 0.235
279 | 0.237 | 0.224 | 0.177 | 0.161 | 0.135 | 0.164 | 0.186 | 0.204 | 0.198 |  | 279 | 0.4 | 0.384 | 0.36 | 0.335 | 0.301 | 0.262 | 0.238 | 0.23 | 0.211
280 | 0.197 | 0.189 | 0.147 | 0.136 | 0.11 | 0.14 | 0.163 | 0.183 | 0.178 |  | 280 | 0.343 | 0.333 | 0.313 | 0.292 | 0.263 | 0.228 | 0.206 | 0.199 | 0.184
281 | 0.193 | 0.186 | 0.145 | 0.134 | 0.109 | 0.139 | 0.162 | 0.182 | 0.178 |  | 281 | 0.311 | 0.305 | 0.287 | 0.269 | 0.241 | 0.209 | 0.19 | 0.183 | 0.17
282 | 0.213 | 0.205 | 0.161 | 0.149 | 0.124 | 0.152 | 0.175 | 0.195 | 0.19 |  | 282 | 0.31 | 0.305 | 0.287 | 0.269 | 0.242 | 0.21 | 0.191 | 0.184 | 0.171
283 | 0.23 | 0.22 | 0.174 | 0.161 | 0.136 | 0.164 | 0.186 | 0.205 | 0.2 |  | 283 | 0.329 | 0.321 | 0.302 | 0.283 | 0.255 | 0.223 | 0.202 | 0.195 | 0.182
284 | 0.215 | 0.205 | 0.162 | 0.15 | 0.125 | 0.154 | 0.177 | 0.196 | 0.192 |  | 284 | 0.342 | 0.332 | 0.313 | 0.293 | 0.264 | 0.23 | 0.21 | 0.203 | 0.188
285 | 0.165 | 0.16 | 0.124 | 0.117 | 0.093 | 0.122 | 0.146 | 0.168 | 0.166 |  | 285 | 0.321 | 0.314 | 0.296 | 0.277 | 0.249 | 0.217 | 0.198 | 0.192 | 0.179
286 | 0.11 | 0.112 | 0.082 | 0.079 | 0.057 | 0.087 | 0.113 | 0.137 | 0.135 |  | 286 | 0.273 | 0.271 | 0.257 | 0.241 | 0.216 | 0.188 | 0.172 | 0.167 | 0.156
287 | 0.066 | 0.073 | 0.048 | 0.049 | 0.027 | 0.059 | 0.085 | 0.111 | 0.112 |  | 287 | 0.223 | 0.227 | 0.216 | 0.203 | 0.182 | 0.157 | 0.144 | 0.139 | 0.131
288 | 0.033 | 0.044 | 0.023 | 0.027 | 0.006 | 0.039 | 0.065 | 0.093 | 0.094 |  | 288 | 0.184 | 0.192 | 0.184 | 0.173 | 0.155 | 0.133 | 0.122 | 0.117 | 0.112
289 | 0.016 | 0.028 | 0.009 | 0.015 | -0.006 | 0.027 | 0.054 | 0.082 | 0.083 |  | 289 | 0.155 | 0.167 | 0.16 | 0.152 | 0.135 | 0.115 | 0.106 | 0.102 | 0.098
290 | 0.025 | 0.036 | 0.016 | 0.021 | 0.001 | 0.033 | 0.059 | 0.087 | 0.088 |  | 290 | 0.141 | 0.154 | 0.148 | 0.14 | 0.125 | 0.107 | 0.098 | 0.094 | 0.091
291 | 0.066 | 0.073 | 0.048 | 0.049 | 0.028 | 0.058 | 0.084 | 0.11 | 0.11 |  | 291 | 0.154 | 0.165 | 0.157 | 0.149 | 0.134 | 0.115 | 0.105 | 0.102 | 0.098
292 | 0.122 | 0.122 | 0.091 | 0.087 | 0.065 | 0.094 | 0.119 | 0.141 | 0.14 |  | 292 | 0.194 | 0.201 | 0.191 | 0.18 | 0.162 | 0.141 | 0.129 | 0.125 | 0.12
293 | 0.197 | 0.189 | 0.148 | 0.139 | 0.116 | 0.143 | 0.165 | 0.184 | 0.181 |  | 293 | 0.246 | 0.247 | 0.234 | 0.221 | 0.199 | 0.175 | 0.16 | 0.155 | 0.146
294 | 0.308 | 0.285 | 0.233 | 0.214 | 0.189 | 0.213 | 0.231 | 0.245 | 0.24 |  | 294 | 0.32 | 0.313 | 0.295 | 0.278 | 0.252 | 0.223 | 0.203 | 0.197 | 0.185
295 | 0.389 | 0.357 | 0.295 | 0.267 | 0.241 | 0.262 | 0.279 | 0.289 | 0.282 |  | 295 | 0.424 | 0.405 | 0.38 | 0.356 | 0.324 | 0.286 | 0.261 | 0.254 | 0.236
296 | 0.343 | 0.318 | 0.26 | 0.235 | 0.209 | 0.233 | 0.253 | 0.265 | 0.256 |  | 296 | 0.485 | 0.457 | 0.429 | 0.4 | 0.363 | 0.319 | 0.293 | 0.286 | 0.263
297 | 0.2 | 0.191 | 0.149 | 0.137 | 0.114 | 0.144 | 0.167 | 0.185 | 0.179 |  | 297 | 0.429 | 0.406 | 0.383 | 0.358 | 0.324 | 0.284 | 0.263 | 0.255 | 0.236
298 | 0.057 | 0.062 | 0.037 | 0.039 | 0.018 | 0.051 | 0.077 | 0.102 | 0.101 |  | 298 | 0.289 | 0.283 | 0.27 | 0.253 | 0.228 | 0.198 | 0.184 | 0.178 | 0.167
299 | -0.041 | -0.027 | -0.038 | -0.027 | -0.046 | -0.012 | 0.016 | 0.045 | 0.048 |  | 299 | 0.163 | 0.172 | 0.166 | 0.156 | 0.14 | 0.12 | 0.112 | 0.108 | 0.104
300 | -0.106 | -0.085 | -0.088 | -0.071 | -0.088 | -0.054 | -0.025 | 0.008 | 0.013 |  | 300 | 0.076 | 0.094 | 0.093 | 0.089 | 0.078 | 0.066 | 0.062 | 0.06 | 0.061
301 | -0.146 | -0.12 | -0.117 | -0.098 | -0.114 | -0.079 | -0.049 | -0.015 | -0.009 |  | 301 | 0.021 | 0.045 | 0.047 | 0.046 | 0.039 | 0.031 | 0.031 | 0.029 | 0.034
302 | -0.17 | -0.14 | -0.135 | -0.114 | -0.129 | -0.093 | -0.063 | -0.027 | -0.021 |  | 302 | -0.014 | 0.013 | 0.018 | 0.019 | 0.015 | 0.01 | 0.012 | 0.011 | 0.017
303 | -0.182 | -0.151 | -0.144 | -0.122 | -0.137 | -0.101 | -0.07 | -0.034 | -0.028 |  | 303 | -0.034 | -0.004 | 0.002 | 0.005 | 0.002 | -0.002 | 0.002 | 0.001 | 0.008
304 | -0.188 | -0.156 | -0.148 | -0.126 | -0.141 | -0.104 | -0.073 | -0.037 | -0.031 |  | 304 | -0.045 | -0.014 | -0.007 | -0.003 | -0.006 | -0.008 | -0.004 | -0.005 | 0.003
305 | -0.189 | -0.157 | -0.149 | -0.127 | -0.141 | -0.105 | -0.073 | -0.037 | -0.031 |  | 305 | -0.05 | -0.019 | -0.011 | -0.007 | -0.009 | -0.011 | -0.006 | -0.007 | 0.001
306 | -0.191 | -0.159 | -0.15 | -0.128 | -0.143 | -0.106 | -0.073 | -0.039 | -0.033 |  | 306 | -0.052 | -0.021 | -0.013 | -0.009 | -0.011 | -0.013 | -0.008 | -0.008 | -0.001
307 | -0.189 | -0.158 | -0.149 | -0.127 | -0.142 | -0.105 | -0.072 | -0.038 | -0.032 |  | 307 | -0.052 | -0.021 | -0.012 | -0.009 | -0.01 | -0.012 | -0.007 | -0.007 | 0
308 | -0.187 | -0.155 | -0.147 | -0.124 | -0.139 | -0.102 | -0.07 | -0.035 | -0.029 |  | 308 | -0.051 | -0.02 | -0.011 | -0.008 | -0.009 | -0.011 | -0.006 | -0.006 | 0.001
309 | -0.185 | -0.154 | -0.146 | -0.124 | -0.138 | -0.102 | -0.069 | -0.035 | -0.029 |  | 309 | -0.049 | -0.019 | -0.01 | -0.007 | -0.008 | -0.01 | -0.004 | -0.005 | 0.002
310 | -0.183 | -0.152 | -0.144 | -0.122 | -0.137 | -0.1 | -0.068 | -0.033 | -0.028 |  | 310 | -0.047 | -0.018 | -0.009 | -0.006 | -0.007 | -0.009 | -0.004 | -0.004 | 0.003
311 | -0.181 | -0.151 | -0.142 | -0.121 | -0.135 | -0.099 | -0.066 | -0.032 | -0.026 |  | 311 | -0.046 | -0.016 | -0.008 | -0.004 | -0.006 | -0.007 | -0.002 | -0.003 | 0.004
312 | -0.179 | -0.149 | -0.14 | -0.119 | -0.134 | -0.097 | -0.064 | -0.03 | -0.024 |  | 312 | -0.044 | -0.015 | -0.007 | -0.003 | -0.005 | -0.007 | -0.001 | -0.001 | 0.005
313 | -0.177 | -0.147 | -0.139 | -0.118 | -0.133 | -0.096 | -0.064 | -0.029 | -0.024 |  | 313 | -0.043 | -0.014 | -0.006 | -0.003 | -0.004 | -0.006 | 0 | -0.001 | 0.006
314 | -0.174 | -0.145 | -0.138 | -0.116 | -0.131 | -0.094 | -0.062 | -0.027 | -0.023 |  | 314 | -0.041 | -0.013 | -0.004 | -0.001 | -0.003 | -0.004 | 0.001 | 0.001 | 0.007
315 | -0.172 | -0.144 | -0.136 | -0.115 | -0.13 | -0.093 | -0.061 | -0.026 | -0.021 |  | 315 | -0.039 | -0.011 | -0.003 | 0 | -0.001 | -0.004 | 0.002 | 0.002 | 0.008
316 | -0.17 | -0.141 | -0.134 | -0.113 | -0.128 | -0.092 | -0.059 | -0.025 | -0.02 |  | 316 | -0.038 | -0.01 | -0.002 | 0.001 | 0 | -0.002 | 0.003 | 0.003 | 0.009
317 | -0.168 | -0.14 | -0.133 | -0.112 | -0.127 | -0.091 | -0.058 | -0.024 | -0.019 |  | 317 | -0.036 | -0.009 | 0 | 0.003 | 0.001 | -0.001 | 0.004 | 0.004 | 0.01
318 | -0.168 | -0.14 | -0.133 | -0.112 | -0.127 | -0.091 | -0.057 | -0.024 | -0.019 |  | 318 | -0.035 | -0.008 | 0 | 0.003 | 0.002 | 0 | 0.005 | 0.005 | 0.011
319 | -0.167 | -0.139 | -0.132 | -0.111 | -0.126 | -0.09 | -0.056 | -0.023 | -0.018 |  | 319 | -0.035 | -0.009 | -0.001 | 0.002 | 0.001 | -0.001 | 0.004 | 0.004 | 0.01
320 | -0.165 | -0.138 | -0.131 | -0.11 | -0.125 | -0.089 | -0.055 | -0.022 | -0.017 |  | 320 | -0.035 | -0.009 | -0.001 | 0.002 | 0 | -0.001 | 0.004 | 0.004 | 0.01
321 | -0.162 | -0.136 | -0.13 | -0.109 | -0.124 | -0.088 | -0.054 | -0.021 | -0.017 |  | 321 | -0.034 | -0.008 | 0 | 0.003 | 0.001 | -0.001 | 0.004 | 0.004 | 0.01
322 | -0.159 | -0.134 | -0.127 | -0.107 | -0.122 | -0.086 | -0.053 | -0.02 | -0.015 |  | 322 | -0.032 | -0.007 | 0.001 | 0.004 | 0.002 | 0 | 0.005 | 0.006 | 0.011
323 | -0.155 | -0.13 | -0.124 | -0.105 | -0.119 | -0.084 | -0.05 | -0.018 | -0.013 |  | 323 | -0.029 | -0.005 | 0.003 | 0.006 | 0.004 | 0.002 | 0.007 | 0.007 | 0.013
324 | -0.153 | -0.128 | -0.123 | -0.103 | -0.118 | -0.083 | -0.049 | -0.017 | -0.013 |  | 324 | -0.026 | -0.002 | 0.006 | 0.008 | 0.006 | 0.003 | 0.008 | 0.008 | 0.014
325 | -0.152 | -0.128 | -0.122 | -0.103 | -0.117 | -0.082 | -0.048 | -0.016 | -0.012 |  | 325 | -0.024 | -0.001 | 0.007 | 0.009 | 0.007 | 0.005 | 0.009 | 0.01 | 0.015
326 | -0.152 | -0.128 | -0.122 | -0.103 | -0.117 | -0.082 | -0.049 | -0.016 | -0.013 |  | 326 | -0.024 | -0.001 | 0.006 | 0.008 | 0.006 | 0.004 | 0.009 | 0.009 | 0.014
327 | -0.151 | -0.128 | -0.122 | -0.103 | -0.117 | -0.082 | -0.048 | -0.016 | -0.013 |  | 327 | -0.025 | -0.002 | 0.006 | 0.008 | 0.006 | 0.003 | 0.009 | 0.009 | 0.014
328 | -0.15 | -0.126 | -0.121 | -0.102 | -0.116 | -0.081 | -0.047 | -0.016 | -0.012 |  | 328 | -0.025 | -0.002 | 0.006 | 0.007 | 0.005 | 0.003 | 0.008 | 0.008 | 0.014
329 | -0.146 | -0.123 | -0.119 | -0.1 | -0.114 | -0.08 | -0.045 | -0.014 | -0.011 |  | 329 | -0.024 | -0.002 | 0.005 | 0.007 | 0.005 | 0.003 | 0.008 | 0.008 | 0.013
330 | -0.142 | -0.12 | -0.116 | -0.098 | -0.112 | -0.078 | -0.043 | -0.012 | -0.01 |  | 330 | -0.021 | 0 | 0.008 | 0.009 | 0.007 | 0.005 | 0.01 | 0.01 | 0.015
331 | -0.14 | -0.119 | -0.114 | -0.096 | -0.11 | -0.077 | -0.042 | -0.011 | -0.009 |  | 331 | -0.018 | 0.003 | 0.01 | 0.011 | 0.009 | 0.006 | 0.011 | 0.011 | 0.016
332 | -0.141 | -0.119 | -0.115 | -0.097 | -0.111 | -0.077 | -0.042 | -0.012 | -0.01 |  | 332 | -0.017 | 0.003 | 0.011 | 0.012 | 0.009 | 0.007 | 0.011 | 0.012 | 0.016
333 | -0.142 | -0.121 | -0.116 | -0.098 | -0.112 | -0.078 | -0.043 | -0.013 | -0.011 |  | 333 | -0.019 | 0.001 | 0.009 | 0.01 | 0.008 | 0.005 | 0.01 | 0.01 | 0.016
334 | -0.142 | -0.122 | -0.117 | -0.099 | -0.113 | -0.079 | -0.044 | -0.014 | -0.012 |  | 334 | -0.02 | -0.001 | 0.007 | 0.009 | 0.007 | 0.004 | 0.009 | 0.009 | 0.014
335 | -0.142 | -0.121 | -0.117 | -0.099 | -0.112 | -0.079 | -0.044 | -0.014 | -0.012 |  | 335 | -0.022 | -0.002 | 0.006 | 0.007 | 0.005 | 0.003 | 0.008 | 0.008 | 0.013
336 | -0.14 | -0.12 | -0.115 | -0.098 | -0.111 | -0.078 | -0.043 | -0.013 | -0.012 |  | 336 | -0.021 | -0.002 | 0.005 | 0.007 | 0.005 | 0.003 | 0.007 | 0.007 | 0.013
337 | -0.137 | -0.117 | -0.113 | -0.096 | -0.109 | -0.077 | -0.042 | -0.012 | -0.011 |  | 337 | -0.02 | -0.001 | 0.006 | 0.008 | 0.006 | 0.003 | 0.008 | 0.008 | 0.013
338 | -0.133 | -0.114 | -0.111 | -0.094 | -0.107 | -0.075 | -0.04 | -0.011 | -0.009 |  | 338 | -0.018 | 0 | 0.007 | 0.009 | 0.006 | 0.004 | 0.008 | 0.008 | 0.013
339 | -0.13 | -0.111 | -0.109 | -0.092 | -0.105 | -0.073 | -0.039 | -0.01 | -0.008 |  | 339 | -0.015 | 0.003 | 0.01 | 0.011 | 0.008 | 0.005 | 0.01 | 0.01 | 0.015
340 | -0.13 | -0.112 | -0.109 | -0.093 | -0.106 | -0.074 | -0.041 | -0.011 | -0.009 |  | 340 | -0.014 | 0.003 | 0.009 | 0.01 | 0.008 | 0.005 | 0.009 | 0.009 | 0.014
341 | -0.131 | -0.113 | -0.11 | -0.093 | -0.107 | -0.075 | -0.042 | -0.011 | -0.01 |  | 341 | -0.014 | 0.003 | 0.009 | 0.01 | 0.008 | 0.005 | 0.009 | 0.009 | 0.014
342 | -0.131 | -0.113 | -0.11 | -0.094 | -0.107 | -0.075 | -0.044 | -0.012 | -0.011 |  | 342 | -0.016 | 0.001 | 0.007 | 0.009 | 0.007 | 0.003 | 0.008 | 0.008 | 0.013
343 | -0.132 | -0.114 | -0.111 | -0.094 | -0.107 | -0.076 | -0.045 | -0.013 | -0.012 |  | 343 | -0.017 | 0 | 0.006 | 0.008 | 0.006 | 0.002 | 0.007 | 0.007 | 0.012
344 | -0.13 | -0.113 | -0.11 | -0.093 | -0.106 | -0.075 | -0.044 | -0.012 | -0.012 |  | 344 | -0.018 | -0.001 | 0.005 | 0.007 | 0.005 | 0.002 | 0.006 | 0.007 | 0.012
345 | -0.128 | -0.11 | -0.108 | -0.091 | -0.104 | -0.073 | -0.043 | -0.011 | -0.011 |  | 345 | -0.017 | -0.001 | 0.005 | 0.007 | 0.005 | 0.002 | 0.006 | 0.006 | 0.012
346 | -0.122 | -0.106 | -0.104 | -0.088 | -0.101 | -0.07 | -0.04 | -0.009 | -0.008 |  | 346 | -0.015 | 0 | 0.006 | 0.008 | 0.006 | 0.003 | 0.007 | 0.007 | 0.012
347 | -0.119 | -0.104 | -0.102 | -0.086 | -0.099 | -0.069 | -0.039 | -0.008 | -0.007 |  | 347 | -0.011 | 0.004 | 0.009 | 0.011 | 0.008 | 0.005 | 0.009 | 0.009 | 0.014
348 | -0.121 | -0.106 | -0.104 | -0.087 | -0.101 | -0.07 | -0.041 | -0.01 | -0.009 |  | 348 | -0.009 | 0.005 | 0.01 | 0.012 | 0.009 | 0.006 | 0.01 | 0.01 | 0.015
349 | -0.124 | -0.109 | -0.106 | -0.089 | -0.103 | -0.072 | -0.043 | -0.012 | -0.011 |  | 349 | -0.012 | 0.002 | 0.008 | 0.009 | 0.007 | 0.004 | 0.008 | 0.008 | 0.013
350 | -0.126 | -0.111 | -0.108 | -0.091 | -0.104 | -0.074 | -0.044 | -0.013 | -0.013 |  | 350 | -0.015 | -0.001 | 0.005 | 0.007 | 0.005 | 0.001 | 0.006 | 0.006 | 0.011
351 | -0.126 | -0.11 | -0.108 | -0.091 | -0.104 | -0.074 | -0.045 | -0.013 | -0.013 |  | 351 | -0.017 | -0.003 | 0.003 | 0.005 | 0.003 | 0 | 0.004 | 0.004 | 0.01
352 | -0.124 | -0.11 | -0.107 | -0.09 | -0.103 | -0.074 | -0.044 | -0.014 | -0.014 |  | 352 | -0.018 | -0.004 | 0.002 | 0.004 | 0.002 | -0.001 | 0.004 | 0.004 | 0.009
353 | -0.123 | -0.109 | -0.106 | -0.089 | -0.102 | -0.073 | -0.044 | -0.014 | -0.013 |  | 353 | -0.018 | -0.004 | 0.002 | 0.004 | 0.002 | -0.001 | 0.003 | 0.003 | 0.009
354 | -0.121 | -0.107 | -0.105 | -0.089 | -0.101 | -0.072 | -0.042 | -0.013 | -0.013 |  | 354 | -0.017 | -0.003 | 0.002 | 0.004 | 0.002 | -0.001 | 0.004 | 0.004 | 0.009
355 | -0.12 | -0.106 | -0.104 | -0.088 | -0.1 | -0.071 | -0.042 | -0.013 | -0.012 |  | 355 | -0.016 | -0.003 | 0.003 | 0.005 | 0.003 | -0.001 | 0.004 | 0.004 | 0.009
356 | -0.119 | -0.105 | -0.103 | -0.087 | -0.1 | -0.071 | -0.041 | -0.013 | -0.012 |  | 356 | -0.015 | -0.003 | 0.003 | 0.005 | 0.003 | -0.001 | 0.004 | 0.004 | 0.008
357 | -0.117 | -0.104 | -0.102 | -0.087 | -0.099 | -0.07 | -0.041 | -0.013 | -0.012 |  | 357 | -0.014 | -0.002 | 0.003 | 0.005 | 0.003 | 0 | 0.004 | 0.004 | 0.009
358 | -0.115 | -0.102 | -0.101 | -0.086 | -0.098 | -0.069 | -0.04 | -0.013 | -0.011 |  | 358 | -0.013 | -0.001 | 0.004 | 0.005 | 0.003 | 0 | 0.004 | 0.004 | 0.009
359 | -0.114 | -0.101 | -0.1 | -0.085 | -0.097 | -0.069 | -0.038 | -0.013 | -0.011 |  | 359 | -0.012 | 0 | 0.004 | 0.006 | 0.004 | 0 | 0.004 | 0.004 | 0.009
360 | -0.113 | -0.1 | -0.099 | -0.084 | -0.096 | -0.068 | -0.037 | -0.013 | -0.01 |  | 360 | -0.011 | 0 | 0.005 | 0.006 | 0.004 | 0 | 0.004 | 0.004 | 0.009
361 | -0.113 | -0.1 | -0.099 | -0.084 | -0.096 | -0.068 | -0.037 | -0.013 | -0.01 |  | 361 | -0.012 | 0 | 0.004 | 0.006 | 0.004 | 0 | 0.004 | 0.004 | 0.009
362 | -0.113 | -0.101 | -0.099 | -0.084 | -0.096 | -0.068 | -0.037 | -0.014 | -0.01 |  | 362 | -0.012 | -0.001 | 0.004 | 0.005 | 0.003 | 0 | 0.004 | 0.004 | 0.009
363 | -0.113 | -0.101 | -0.099 | -0.084 | -0.096 | -0.068 | -0.038 | -0.014 | -0.011 |  | 363 | -0.013 | -0.002 | 0.003 | 0.005 | 0.003 | -0.001 | 0.003 | 0.003 | 0.008
364 | -0.113 | -0.101 | -0.1 | -0.084 | -0.096 | -0.069 | -0.038 | -0.014 | -0.011 |  | 364 | -0.014 | -0.003 | 0.002 | 0.004 | 0.002 | -0.002 | 0.003 | 0.002 | 0.008
365 | -0.113 | -0.101 | -0.099 | -0.084 | -0.096 | -0.068 | -0.038 | -0.014 | -0.011 |  | 365 | -0.014 | -0.003 | 0.002 | 0.004 | 0.002 | -0.002 | 0.002 | 0.002 | 0.007
366 | -0.112 | -0.101 | -0.099 | -0.083 | -0.095 | -0.068 | -0.039 | -0.014 | -0.011 |  | 366 | -0.015 | -0.004 | 0.001 | 0.003 | 0.001 | -0.002 | 0.002 | 0.002 | 0.007
367 | -0.112 | -0.101 | -0.098 | -0.083 | -0.095 | -0.068 | -0.039 | -0.014 | -0.011 |  | 367 | -0.015 | -0.004 | 0.001 | 0.003 | 0.001 | -0.002 | 0.002 | 0.002 | 0.007
368 | -0.111 | -0.1 | -0.097 | -0.083 | -0.094 | -0.067 | -0.039 | -0.013 | -0.01 |  | 368 | -0.014 | -0.004 | 0.001 | 0.003 | 0.001 | -0.002 | 0.002 | 0.002 | 0.007
369 | -0.11 | -0.1 | -0.097 | -0.083 | -0.094 | -0.067 | -0.039 | -0.014 | -0.01 |  | 369 | -0.014 | -0.004 | 0.001 | 0.003 | 0.001 | -0.002 | 0.002 | 0.002 | 0.007
370 | -0.109 | -0.099 | -0.096 | -0.082 | -0.093 | -0.067 | -0.039 | -0.013 | -0.01 |  | 370 | -0.014 | -0.004 | 0.001 | 0.003 | 0.001 | -0.002 | 0.002 | 0.002 | 0.007
371 | -0.108 | -0.098 | -0.095 | -0.081 | -0.092 | -0.066 | -0.038 | -0.013 | -0.01 |  | 371 | -0.014 | -0.004 | 0.001 | 0.003 | 0.001 | -0.002 | 0.001 | 0.001 | 0.007
372 | -0.107 | -0.097 | -0.094 | -0.08 | -0.091 | -0.065 | -0.038 | -0.012 | -0.009 |  | 372 | -0.013 | -0.003 | 0.001 | 0.003 | 0.001 | -0.002 | 0.001 | 0.002 | 0.006
373 | -0.106 | -0.096 | -0.094 | -0.08 | -0.091 | -0.065 | -0.038 | -0.012 | -0.009 |  | 373 | -0.012 | -0.003 | 0.002 | 0.004 | 0.001 | -0.002 | 0.002 | 0.002 | 0.007
374 | -0.105 | -0.096 | -0.093 | -0.08 | -0.09 | -0.065 | -0.037 | -0.012 | -0.009 |  | 374 | -0.012 | -0.002 | 0.002 | 0.003 | 0.002 | -0.002 | 0.002 | 0.002 | 0.007
375 | -0.104 | -0.095 | -0.092 | -0.079 | -0.089 | -0.064 | -0.036 | -0.011 | -0.008 |  | 375 | -0.011 | -0.002 | 0.002 | 0.004 | 0.002 | -0.002 | 0.002 | 0.002 | 0.007
376 | -0.103 | -0.094 | -0.091 | -0.078 | -0.088 | -0.063 | -0.036 | -0.011 | -0.008 |  | 376 | -0.011 | -0.002 | 0.003 | 0.004 | 0.002 | -0.002 | 0.002 | 0.002 | 0.006
377 | -0.101 | -0.092 | -0.09 | -0.077 | -0.087 | -0.062 | -0.035 | -0.01 | -0.007 |  | 377 | -0.01 | -0.001 | 0.003 | 0.004 | 0.002 | -0.001 | 0.002 | 0.002 | 0.007
378 | -0.1 | -0.091 | -0.089 | -0.076 | -0.086 | -0.061 | -0.034 | -0.01 | -0.006 |  | 378 | -0.008 | 0 | 0.004 | 0.005 | 0.003 | -0.001 | 0.002 | 0.002 | 0.007
379 | -0.099 | -0.09 | -0.088 | -0.075 | -0.085 | -0.06 | -0.033 | -0.009 | -0.006 |  | 379 | -0.007 | 0 | 0.004 | 0.006 | 0.003 | -0.001 | 0.003 | 0.003 | 0.007
380 | -0.099 | -0.09 | -0.088 | -0.075 | -0.085 | -0.06 | -0.033 | -0.009 | -0.006 |  | 380 | -0.007 | 0 | 0.004 | 0.005 | 0.003 | -0.001 | 0.003 | 0.002 | 0.007
381 | -0.099 | -0.091 | -0.088 | -0.075 | -0.085 | -0.06 | -0.033 | -0.009 | -0.006 |  | 381 | -0.008 | 0 | 0.004 | 0.005 | 0.003 | -0.001 | 0.002 | 0.002 | 0.007
382 | -0.099 | -0.091 | -0.089 | -0.075 | -0.085 | -0.061 | -0.033 | -0.01 | -0.006 |  | 382 | -0.009 | -0.001 | 0.003 | 0.004 | 0.002 | -0.001 | 0.002 | 0.002 | 0.006
383 | -0.1 | -0.092 | -0.089 | -0.075 | -0.086 | -0.061 | -0.032 | -0.01 | -0.007 |  | 383 | -0.01 | -0.002 | 0.002 | 0.003 | 0.001 | -0.002 | 0.001 | 0.001 | 0.006
384 | -0.1 | -0.092 | -0.089 | -0.075 | -0.085 | -0.061 | -0.032 | -0.01 | -0.007 |  | 384 | -0.011 | -0.003 | 0.001 | 0.003 | 0.001 | -0.003 | 0.001 | 0.001 | 0.006
385 | -0.099 | -0.092 | -0.089 | -0.075 | -0.085 | -0.06 | -0.031 | -0.01 | -0.007 |  | 385 | -0.012 | -0.004 | 0 | 0.002 | 0 | -0.003 | 0 | 0.001 | 0.005
386 | -0.099 | -0.091 | -0.088 | -0.075 | -0.085 | -0.06 | -0.03 | -0.01 | -0.006 |  | 386 | -0.012 | -0.004 | 0 | 0.002 | 0 | -0.003 | 0 | 0 | 0.005
387 | -0.098 | -0.091 | -0.088 | -0.074 | -0.084 | -0.059 | -0.029 | -0.01 | -0.006 |  | 387 | -0.012 | -0.004 | 0 | 0.002 | 0 | -0.003 | 0 | 0 | 0.005
388 | -0.097 | -0.09 | -0.087 | -0.074 | -0.084 | -0.059 | -0.03 | -0.01 | -0.006 |  | 388 | -0.012 | -0.004 | 0 | 0.001 | 0 | -0.003 | 0 | 0 | 0.005
389 | -0.096 | -0.09 | -0.087 | -0.074 | -0.083 | -0.058 | -0.03 | -0.01 | -0.006 |  | 389 | -0.012 | -0.004 | 0 | 0.001 | 0 | -0.004 | 0 | 0 | 0.005
390 | -0.095 | -0.09 | -0.086 | -0.073 | -0.083 | -0.058 | -0.032 | -0.01 | -0.006 |  | 390 | -0.012 | -0.004 | 0 | 0.001 | 0 | -0.004 | 0 | 0 | 0.005
391 | -0.094 | -0.089 | -0.086 | -0.073 | -0.082 | -0.058 | -0.033 | -0.01 | -0.006 |  | 391 | -0.012 | -0.004 | 0 | 0.001 | 0 | -0.003 | 0 | 0 | 0.005
392 | -0.093 | -0.089 | -0.085 | -0.073 | -0.082 | -0.057 | -0.034 | -0.01 | -0.006 |  | 392 | -0.012 | -0.004 | 0 | 0.001 | 0 | -0.004 | 0 | 0 | 0.005
393 | -0.093 | -0.088 | -0.084 | -0.072 | -0.081 | -0.057 | -0.034 | -0.009 | -0.006 |  | 393 | -0.012 | -0.004 | 0 | 0.001 | -0.001 | -0.004 | 0 | 0 | 0.005
394 | -0.092 | -0.087 | -0.084 | -0.071 | -0.081 | -0.056 | -0.034 | -0.009 | -0.006 |  | 394 | -0.012 | -0.004 | 0 | 0.001 | 0 | -0.004 | 0 | 0 | 0.005
395 | -0.092 | -0.087 | -0.083 | -0.071 | -0.08 | -0.056 | -0.034 | -0.009 | -0.006 |  | 395 | -0.012 | -0.004 | 0 | 0.001 | -0.001 | -0.003 | 0 | 0 | 0.005
396 | -0.091 | -0.086 | -0.083 | -0.071 | -0.08 | -0.056 | -0.033 | -0.008 | -0.006 |  | 396 | -0.011 | -0.004 | 0 | 0.001 | 0 | -0.003 | 0 | 0 | 0.005
397 | -0.091 | -0.086 | -0.082 | -0.07 | -0.079 | -0.055 | -0.033 | -0.008 | -0.006 |  | 397 | -0.011 | -0.004 | 0 | 0.001 | 0 | -0.003 | 0 | 0 | 0.005
398 | -0.09 | -0.085 | -0.081 | -0.069 | -0.079 | -0.055 | -0.032 | -0.008 | -0.005 |  | 398 | -0.011 | -0.004 | 0 | 0.001 | 0 | -0.003 | 0 | 0 | 0.005
399 | -0.089 | -0.085 | -0.081 | -0.069 | -0.078 | -0.054 | -0.032 | -0.007 | -0.005 |  | 399 | -0.011 | -0.004 | 0 | 0.001 | 0 | -0.003 | 0 | 0 | 0.005
400 | -0.089 | -0.084 | -0.08 | -0.068 | -0.078 | -0.054 | -0.032 | -0.007 | -0.005 |  | 400 | -0.011 | -0.004 | 0 | 0.001 | 0 | -0.003 | 0 | 0 | 0.006

## (C)=7 mgL
|  | 9:50 | 10:20 | 10:50 | 11:20 | 11:50 | 12:50 | 13:50 | 14:50 | 15:50
|  | 0 | 0.5 | 1 | 1.5 | 2 | 3 | 4 | 5 | 6
Wavelength nm. | RawData ... | RawData ... | RawData ... | RawData ... | RawData ... | RawData ... | RawData ... | RawData ... | RawData ... | RawData ...
190 | -4 | -2.91 | -1.126 | -2.066 | -2.405 | -2.589 | -3.295 | -2.609 | -3.439 | -3.478
191 | -3.238 | -1.11 | -0.197 | -1.839 | -0.347 | 1.293 | -0.072 | -0.666 | -1.981 | 0.045
192 | -3.238 | -1.268 | -1.929 | -2.064 | -1.619 | -1.382 | -2.723 | -3.213 | -0.634 | -1.227
193 | -3.238 | -1.414 | -4 | -4 | -4 | -4 | -4 | -4 | -4 | -4
194 | -2.476 | -2.287 | -2.374 | -3.281 | -3.37 | -3.184 | -3.334 | -3.118 | -2.654 | -3.775
195 | -2.095 | -1.607 | -2.646 | -0.684 | -1.994 | -1.445 | -2.162 | -0.711 | -2.122 | -2.179
196 | -3.701 | -1.073 | -1.691 | -2.027 | -1.246 | -0.69 | -0.815 | -1.55 | -1.742 | -1.028
197 | -3.238 | 0.452 | -2.395 | -3.347 | -1.708 | -2.387 | -3.379 | -3.356 | -2.407 | -2.405
198 | -1.793 | -0.943 | 0.21 | 0.275 | -1.49 | 0.431 | -2.131 | -1.524 | -0.555 | 0.386
199 | -2.857 | -1.614 | -1.067 | 0.418 | -0.995 | 0.305 | -1.082 | 0.146 | -1.719 | -0.073
200 | -4 | -0.489 | -1.465 | -1.504 | 0.666 | -0.433 | -2.008 | -1.17 | -0.674 | -0.541
201 | -2.304 | 0.67 | -0.881 | -2.521 | -1.503 | -1.218 | -1.203 | -1.389 | -2.315 | -2.506
202 | -3.226 | -0.971 | -0.648 | -1.401 | -0.625 | -0.231 | -1.801 | -2.031 | -1.328 | -1.694
203 | -2.905 | -2.232 | -1.454 | -1.572 | -1.324 | -1.868 | -1.439 | -1.496 | -0.995 | -2.018
204 | -2.516 | -2.589 | -2.463 | -2.262 | -2.084 | -2.126 | -2.426 | -2.58 | -3.002 | -2.825
205 | -3.448 | -2.756 | -2.18 | -2.37 | -2.243 | -1.81 | -2.483 | -2.2 | -2.694 | -2.507
206 | -3.301 | -2.507 | -2.327 | -2.671 | -2.002 | -2.157 | -3.136 | -2.004 | -2.079 | -2.654
207 | -3.148 | -1.965 | -2.605 | -2.175 | -1.819 | -2.283 | -2.997 | -2.626 | -2.373 | -2.592
208 | -2.78 | -2.12 | -1.688 | -2.057 | -1.809 | -2.474 | -2.062 | -2.378 | -2.103 | -2.084
209 | -2.915 | -1.809 | -1.855 | -1.555 | -1.652 | -1.884 | -2.139 | -2.224 | -2.199 | -2.509
210 | -1.549 | -1.708 | -1.657 | -1.473 | -1.791 | -1.577 | -2.747 | -1.784 | -1.83 | -2.047
211 | -1.197 | -1.465 | -1.448 | -1.463 | -1.589 | -1.68 | -1.865 | -1.764 | -1.569 | -2.309
212 | -1.218 | -1.086 | -1.153 | -1.321 | -1.807 | -1.432 | -1.742 | -1.438 | -1.702 | -1.983
213 | -1.237 | -1.025 | -1.076 | -1.26 | -1.282 | -1.411 | -1.501 | -1.383 | -1.938 | -1.639
214 | -1.245 | -1.274 | -1.208 | -1.184 | -1.348 | -1.308 | -1.488 | -1.536 | -1.48 | -1.635
215 | -1.312 | -1.452 | -1.214 | -1.372 | -1.36 | -1.452 | -1.622 | -1.541 | -1.601 | -1.603
216 | -1.36 | -1.415 | -1.453 | -1.554 | -1.458 | -1.635 | -1.734 | -1.659 | -1.709 | -1.88
217 | -1.467 | -1.515 | -1.506 | -1.618 | -1.646 | -1.643 | -1.82 | -1.809 | -1.885 | -1.9
218 | -1.532 | -1.628 | -1.746 | -1.781 | -1.775 | -1.823 | -1.812 | -1.87 | -1.895 | -1.902
219 | -1.571 | -1.684 | -1.731 | -1.828 | -1.737 | -1.769 | -1.804 | -1.857 | -2.033 | -1.96
220 | -1.575 | -1.666 | -1.711 | -1.793 | -1.79 | -1.75 | -1.837 | -1.924 | -1.97 | -1.992
221 | -1.532 | -1.639 | -1.533 | -1.627 | -1.676 | -1.734 | -1.728 | -1.794 | -1.812 | -1.907
222 | -1.444 | -1.614 | -1.533 | -1.647 | -1.647 | -1.633 | -1.761 | -1.746 | -1.825 | -1.813
223 | -1.562 | -1.73 | -1.657 | -1.74 | -1.729 | -1.76 | -1.803 | -1.818 | -1.849 | -1.929
224 | -1.736 | -1.871 | -1.765 | -1.823 | -1.819 | -1.834 | -1.881 | -1.856 | -1.868 | -1.935
225 | -1.822 | -2.025 | -1.989 | -1.994 | -1.984 | -2.021 | -2.052 | -2.068 | -2.028 | -2.079
226 | -1.914 | -2.048 | -1.949 | -2.043 | -1.981 | -2.017 | -2.021 | -2.028 | -2.005 | -2.084
227 | -1.886 | -2.021 | -1.973 | -2.026 | -1.985 | -2.017 | -2.052 | -2.045 | -2.033 | -2.063
228 | -1.811 | -1.95 | -1.915 | -1.956 | -1.95 | -1.937 | -1.96 | -1.953 | -1.944 | -1.993
229 | -1.728 | -1.845 | -1.829 | -1.89 | -1.847 | -1.855 | -1.906 | -1.91 | -1.875 | -1.9
230 | -1.617 | -1.718 | -1.726 | -1.761 | -1.746 | -1.749 | -1.791 | -1.799 | -1.788 | -1.817
231 | -1.505 | -1.616 | -1.619 | -1.666 | -1.652 | -1.668 | -1.693 | -1.727 | -1.709 | -1.752
232 | -1.379 | -1.497 | -1.508 | -1.552 | -1.561 | -1.579 | -1.611 | -1.629 | -1.623 | -1.648
233 | -1.233 | -1.361 | -1.4 | -1.44 | -1.452 | -1.462 | -1.496 | -1.52 | -1.535 | -1.558
234 | -1.084 | -1.2 | -1.228 | -1.279 | -1.303 | -1.317 | -1.35 | -1.385 | -1.405 | -1.421
235 | -0.914 | -1.041 | -1.076 | -1.129 | -1.151 | -1.18 | -1.217 | -1.259 | -1.279 | -1.301
236 | -0.737 | -0.848 | -0.915 | -0.975 | -1.004 | -1.042 | -1.075 | -1.132 | -1.159 | -1.18
237 | -0.558 | -0.662 | -0.739 | -0.808 | -0.848 | -0.888 | -0.926 | -0.99 | -1.02 | -1.048
238 | -0.372 | -0.471 | -0.564 | -0.642 | -0.686 | -0.729 | -0.776 | -0.845 | -0.879 | -0.914
239 | -0.19 | -0.281 | -0.39 | -0.476 | -0.53 | -0.573 | -0.631 | -0.705 | -0.743 | -0.782
240 | -0.009 | -0.098 | -0.214 | -0.311 | -0.369 | -0.417 | -0.482 | -0.564 | -0.605 | -0.651
241 | 0.178 | 0.094 | -0.038 | -0.14 | -0.207 | -0.261 | -0.331 | -0.422 | -0.469 | -0.518
242 | 0.382 | 0.302 | 0.154 | 0.041 | -0.031 | -0.093 | -0.171 | -0.269 | -0.326 | -0.377
243 | 0.598 | 0.523 | 0.36 | 0.233 | 0.152 | 0.085 | -0.005 | -0.112 | -0.176 | -0.233
244 | 0.821 | 0.745 | 0.568 | 0.427 | 0.339 | 0.265 | 0.164 | 0.046 | -0.024 | -0.089
245 | 1.019 | 0.943 | 0.754 | 0.606 | 0.505 | 0.426 | 0.318 | 0.188 | 0.114 | 0.044
246 | 1.176 | 1.099 | 0.907 | 0.747 | 0.64 | 0.558 | 0.443 | 0.305 | 0.225 | 0.153
247 | 1.27 | 1.206 | 1.002 | 0.84 | 0.731 | 0.646 | 0.526 | 0.389 | 0.304 | 0.23
248 | 1.338 | 1.279 | 1.07 | 0.907 | 0.799 | 0.71 | 0.59 | 0.451 | 0.366 | 0.29
249 | 1.431 | 1.362 | 1.152 | 0.99 | 0.879 | 0.789 | 0.669 | 0.523 | 0.438 | 0.359
250 | 1.558 | 1.493 | 1.274 | 1.108 | 0.989 | 0.898 | 0.773 | 0.621 | 0.53 | 0.451
251 | 1.699 | 1.634 | 1.406 | 1.236 | 1.109 | 1.016 | 0.883 | 0.724 | 0.629 | 0.547
252 | 1.835 | 1.768 | 1.534 | 1.361 | 1.23 | 1.132 | 0.99 | 0.827 | 0.727 | 0.639
253 | 1.949 | 1.864 | 1.637 | 1.451 | 1.316 | 1.217 | 1.07 | 0.902 | 0.8 | 0.706
254 | 1.949 | 1.87 | 1.639 | 1.455 | 1.321 | 1.225 | 1.077 | 0.911 | 0.809 | 0.716
255 | 1.812 | 1.755 | 1.535 | 1.357 | 1.233 | 1.14 | 1.006 | 0.845 | 0.748 | 0.661
256 | 1.577 | 1.54 | 1.336 | 1.18 | 1.068 | 0.983 | 0.864 | 0.719 | 0.635 | 0.558
257 | 1.319 | 1.294 | 1.119 | 0.984 | 0.888 | 0.813 | 0.71 | 0.583 | 0.512 | 0.447
258 | 1.122 | 1.105 | 0.955 | 0.831 | 0.749 | 0.683 | 0.591 | 0.482 | 0.419 | 0.361
259 | 0.967 | 0.96 | 0.825 | 0.714 | 0.641 | 0.582 | 0.501 | 0.404 | 0.348 | 0.296
260 | 0.823 | 0.818 | 0.699 | 0.602 | 0.538 | 0.484 | 0.415 | 0.328 | 0.279 | 0.233
261 | 0.673 | 0.67 | 0.569 | 0.486 | 0.43 | 0.382 | 0.325 | 0.248 | 0.206 | 0.167
262 | 0.534 | 0.534 | 0.451 | 0.378 | 0.331 | 0.29 | 0.242 | 0.174 | 0.139 | 0.106
263 | 0.425 | 0.424 | 0.357 | 0.293 | 0.254 | 0.218 | 0.176 | 0.117 | 0.087 | 0.057
264 | 0.358 | 0.357 | 0.301 | 0.243 | 0.207 | 0.175 | 0.138 | 0.084 | 0.058 | 0.03
265 | 0.327 | 0.328 | 0.276 | 0.221 | 0.189 | 0.158 | 0.123 | 0.071 | 0.046 | 0.021
266 | 0.301 | 0.303 | 0.255 | 0.204 | 0.173 | 0.143 | 0.111 | 0.061 | 0.038 | 0.013
267 | 0.272 | 0.274 | 0.23 | 0.182 | 0.153 | 0.125 | 0.095 | 0.048 | 0.026 | 0.004
268 | 0.251 | 0.253 | 0.214 | 0.167 | 0.14 | 0.113 | 0.085 | 0.04 | 0.019 | -0.003
269 | 0.223 | 0.225 | 0.19 | 0.147 | 0.121 | 0.096 | 0.07 | 0.027 | 0.008 | -0.012
270 | 0.18 | 0.18 | 0.152 | 0.113 | 0.09 | 0.067 | 0.044 | 0.005 | -0.012 | -0.03
271 | 0.148 | 0.147 | 0.124 | 0.088 | 0.068 | 0.047 | 0.026 | -0.011 | -0.026 | -0.042
272 | 0.146 | 0.146 | 0.124 | 0.088 | 0.07 | 0.048 | 0.028 | -0.008 | -0.023 | -0.039
273 | 0.167 | 0.168 | 0.144 | 0.107 | 0.088 | 0.066 | 0.045 | 0.008 | -0.008 | -0.024
274 | 0.193 | 0.195 | 0.169 | 0.131 | 0.109 | 0.087 | 0.064 | 0.026 | 0.01 | -0.008
275 | 0.216 | 0.218 | 0.191 | 0.152 | 0.129 | 0.106 | 0.082 | 0.043 | 0.025 | 0.007
276 | 0.23 | 0.233 | 0.205 | 0.165 | 0.142 | 0.118 | 0.094 | 0.054 | 0.036 | 0.017
277 | 0.217 | 0.221 | 0.194 | 0.155 | 0.133 | 0.11 | 0.088 | 0.048 | 0.031 | 0.014
278 | 0.172 | 0.176 | 0.155 | 0.12 | 0.101 | 0.08 | 0.061 | 0.024 | 0.009 | -0.007
279 | 0.122 | 0.124 | 0.11 | 0.079 | 0.064 | 0.045 | 0.029 | -0.004 | -0.016 | -0.03
280 | 0.088 | 0.09 | 0.08 | 0.053 | 0.039 | 0.022 | 0.008 | -0.022 | -0.032 | -0.045
281 | 0.087 | 0.087 | 0.078 | 0.052 | 0.038 | 0.021 | 0.008 | -0.021 | -0.032 | -0.044
282 | 0.105 | 0.106 | 0.095 | 0.068 | 0.053 | 0.036 | 0.022 | -0.009 | -0.02 | -0.033
283 | 0.119 | 0.122 | 0.109 | 0.08 | 0.065 | 0.048 | 0.032 | 0.001 | -0.011 | -0.024
284 | 0.105 | 0.109 | 0.097 | 0.07 | 0.056 | 0.038 | 0.025 | -0.005 | -0.017 | -0.029
285 | 0.063 | 0.067 | 0.059 | 0.036 | 0.024 | 0.009 | -0.002 | -0.029 | -0.039 | -0.049
286 | 0.017 | 0.019 | 0.018 | -0.002 | -0.011 | -0.024 | -0.032 | -0.056 | -0.063 | -0.072
287 | -0.02 | -0.018 | -0.015 | -0.032 | -0.039 | -0.05 | -0.056 | -0.077 | -0.082 | -0.09
288 | -0.047 | -0.045 | -0.039 | -0.054 | -0.059 | -0.069 | -0.073 | -0.092 | -0.096 | -0.103
289 | -0.061 | -0.059 | -0.052 | -0.066 | -0.07 | -0.079 | -0.083 | -0.1 | -0.104 | -0.109
290 | -0.051 | -0.05 | -0.044 | -0.058 | -0.063 | -0.073 | -0.076 | -0.095 | -0.098 | -0.104
291 | -0.015 | -0.013 | -0.01 | -0.027 | -0.035 | -0.045 | -0.052 | -0.072 | -0.077 | -0.084
292 | 0.036 | 0.038 | 0.035 | 0.013 | 0.004 | -0.009 | -0.019 | -0.042 | -0.048 | -0.057
293 | 0.104 | 0.105 | 0.095 | 0.067 | 0.054 | 0.039 | 0.025 | -0.002 | -0.011 | -0.023
294 | 0.199 | 0.203 | 0.18 | 0.146 | 0.127 | 0.108 | 0.088 | 0.056 | 0.041 | 0.025
295 | 0.266 | 0.275 | 0.242 | 0.203 | 0.18 | 0.158 | 0.134 | 0.096 | 0.078 | 0.061
296 | 0.225 | 0.235 | 0.208 | 0.171 | 0.15 | 0.131 | 0.109 | 0.073 | 0.059 | 0.042
297 | 0.102 | 0.109 | 0.099 | 0.071 | 0.059 | 0.044 | 0.029 | 0.001 | -0.007 | -0.019
298 | -0.021 | -0.016 | -0.014 | -0.031 | -0.035 | -0.047 | -0.053 | -0.071 | -0.075 | -0.082
299 | -0.105 | -0.099 | -0.09 | -0.1 | -0.099 | -0.107 | -0.107 | -0.119 | -0.12 | -0.124
300 | -0.16 | -0.155 | -0.141 | -0.145 | -0.142 | -0.147 | -0.143 | -0.151 | -0.15 | -0.151
301 | -0.194 | -0.189 | -0.171 | -0.172 | -0.167 | -0.17 | -0.164 | -0.17 | -0.168 | -0.167
302 | -0.214 | -0.209 | -0.188 | -0.187 | -0.181 | -0.183 | -0.176 | -0.181 | -0.177 | -0.175
303 | -0.224 | -0.219 | -0.196 | -0.195 | -0.188 | -0.19 | -0.181 | -0.186 | -0.181 | -0.178
304 | -0.228 | -0.223 | -0.2 | -0.198 | -0.191 | -0.192 | -0.183 | -0.187 | -0.182 | -0.179
305 | -0.229 | -0.223 | -0.2 | -0.198 | -0.191 | -0.191 | -0.183 | -0.186 | -0.181 | -0.178
306 | -0.23 | -0.223 | -0.2 | -0.198 | -0.191 | -0.192 | -0.183 | -0.186 | -0.181 | -0.178
307 | -0.228 | -0.221 | -0.199 | -0.197 | -0.189 | -0.19 | -0.181 | -0.185 | -0.179 | -0.176
308 | -0.224 | -0.218 | -0.195 | -0.193 | -0.186 | -0.187 | -0.178 | -0.182 | -0.176 | -0.173
309 | -0.222 | -0.216 | -0.193 | -0.191 | -0.184 | -0.185 | -0.176 | -0.18 | -0.174 | -0.172
310 | -0.22 | -0.213 | -0.192 | -0.19 | -0.183 | -0.184 | -0.175 | -0.179 | -0.173 | -0.17
311 | -0.217 | -0.211 | -0.19 | -0.188 | -0.18 | -0.181 | -0.173 | -0.177 | -0.171 | -0.168
312 | -0.215 | -0.208 | -0.187 | -0.185 | -0.178 | -0.179 | -0.17 | -0.174 | -0.168 | -0.166
313 | -0.213 | -0.205 | -0.185 | -0.184 | -0.176 | -0.177 | -0.169 | -0.173 | -0.167 | -0.164
314 | -0.21 | -0.203 | -0.183 | -0.181 | -0.174 | -0.175 | -0.167 | -0.171 | -0.165 | -0.162
315 | -0.207 | -0.2 | -0.181 | -0.179 | -0.172 | -0.173 | -0.165 | -0.169 | -0.163 | -0.161
316 | -0.204 | -0.197 | -0.178 | -0.176 | -0.17 | -0.171 | -0.163 | -0.167 | -0.161 | -0.158
317 | -0.202 | -0.195 | -0.176 | -0.175 | -0.168 | -0.169 | -0.161 | -0.165 | -0.16 | -0.157
318 | -0.201 | -0.194 | -0.176 | -0.175 | -0.168 | -0.169 | -0.161 | -0.165 | -0.16 | -0.157
319 | -0.2 | -0.193 | -0.174 | -0.173 | -0.166 | -0.167 | -0.159 | -0.163 | -0.158 | -0.155
320 | -0.197 | -0.19 | -0.172 | -0.171 | -0.164 | -0.166 | -0.158 | -0.162 | -0.156 | -0.154
321 | -0.195 | -0.188 | -0.171 | -0.17 | -0.163 | -0.165 | -0.157 | -0.161 | -0.155 | -0.153
322 | -0.192 | -0.185 | -0.169 | -0.168 | -0.161 | -0.163 | -0.155 | -0.16 | -0.154 | -0.152
323 | -0.188 | -0.181 | -0.165 | -0.164 | -0.158 | -0.16 | -0.152 | -0.157 | -0.152 | -0.149
324 | -0.185 | -0.178 | -0.163 | -0.162 | -0.156 | -0.158 | -0.15 | -0.155 | -0.15 | -0.148
325 | -0.183 | -0.176 | -0.162 | -0.161 | -0.155 | -0.157 | -0.15 | -0.154 | -0.149 | -0.147
326 | -0.183 | -0.176 | -0.162 | -0.161 | -0.155 | -0.157 | -0.149 | -0.154 | -0.148 | -0.147
327 | -0.182 | -0.175 | -0.161 | -0.16 | -0.154 | -0.156 | -0.149 | -0.153 | -0.148 | -0.147
328 | -0.18 | -0.173 | -0.159 | -0.158 | -0.153 | -0.155 | -0.147 | -0.152 | -0.147 | -0.145
329 | -0.176 | -0.17 | -0.156 | -0.155 | -0.15 | -0.152 | -0.145 | -0.149 | -0.145 | -0.143
330 | -0.173 | -0.165 | -0.153 | -0.153 | -0.147 | -0.149 | -0.142 | -0.147 | -0.143 | -0.142
331 | -0.17 | -0.163 | -0.151 | -0.151 | -0.146 | -0.148 | -0.141 | -0.146 | -0.141 | -0.14
332 | -0.17 | -0.163 | -0.152 | -0.151 | -0.146 | -0.148 | -0.141 | -0.146 | -0.141 | -0.14
333 | -0.17 | -0.164 | -0.152 | -0.152 | -0.146 | -0.149 | -0.141 | -0.146 | -0.141 | -0.14
334 | -0.171 | -0.164 | -0.153 | -0.152 | -0.147 | -0.149 | -0.142 | -0.146 | -0.142 | -0.141
335 | -0.17 | -0.162 | -0.152 | -0.151 | -0.146 | -0.148 | -0.141 | -0.145 | -0.141 | -0.14
336 | -0.167 | -0.16 | -0.15 | -0.15 | -0.145 | -0.147 | -0.14 | -0.144 | -0.14 | -0.139
337 | -0.164 | -0.158 | -0.148 | -0.148 | -0.143 | -0.145 | -0.138 | -0.142 | -0.138 | -0.137
338 | -0.161 | -0.154 | -0.145 | -0.145 | -0.14 | -0.143 | -0.136 | -0.14 | -0.136 | -0.135
339 | -0.158 | -0.151 | -0.143 | -0.142 | -0.138 | -0.141 | -0.134 | -0.139 | -0.135 | -0.134
340 | -0.157 | -0.151 | -0.143 | -0.143 | -0.139 | -0.141 | -0.135 | -0.139 | -0.135 | -0.134
341 | -0.158 | -0.15 | -0.143 | -0.143 | -0.139 | -0.141 | -0.135 | -0.139 | -0.135 | -0.134
342 | -0.158 | -0.15 | -0.143 | -0.143 | -0.139 | -0.141 | -0.135 | -0.138 | -0.134 | -0.134
343 | -0.158 | -0.15 | -0.144 | -0.144 | -0.139 | -0.141 | -0.135 | -0.139 | -0.134 | -0.134
344 | -0.156 | -0.148 | -0.142 | -0.142 | -0.137 | -0.14 | -0.134 | -0.137 | -0.133 | -0.132
345 | -0.153 | -0.145 | -0.139 | -0.139 | -0.135 | -0.137 | -0.132 | -0.135 | -0.131 | -0.13
346 | -0.148 | -0.141 | -0.136 | -0.136 | -0.132 | -0.134 | -0.129 | -0.133 | -0.129 | -0.128
347 | -0.145 | -0.138 | -0.133 | -0.134 | -0.13 | -0.132 | -0.127 | -0.131 | -0.127 | -0.127
348 | -0.147 | -0.139 | -0.134 | -0.135 | -0.131 | -0.133 | -0.128 | -0.131 | -0.127 | -0.127
349 | -0.149 | -0.142 | -0.136 | -0.137 | -0.132 | -0.134 | -0.129 | -0.132 | -0.128 | -0.128
350 | -0.15 | -0.143 | -0.138 | -0.138 | -0.133 | -0.135 | -0.13 | -0.133 | -0.129 | -0.129
351 | -0.149 | -0.142 | -0.137 | -0.138 | -0.133 | -0.135 | -0.13 | -0.133 | -0.129 | -0.128
352 | -0.148 | -0.141 | -0.137 | -0.137 | -0.132 | -0.134 | -0.129 | -0.132 | -0.128 | -0.128
353 | -0.147 | -0.14 | -0.136 | -0.136 | -0.131 | -0.133 | -0.128 | -0.131 | -0.127 | -0.127
354 | -0.145 | -0.139 | -0.135 | -0.135 | -0.13 | -0.133 | -0.127 | -0.13 | -0.127 | -0.126
355 | -0.143 | -0.137 | -0.133 | -0.134 | -0.129 | -0.131 | -0.126 | -0.129 | -0.125 | -0.125
356 | -0.142 | -0.136 | -0.132 | -0.133 | -0.128 | -0.131 | -0.126 | -0.129 | -0.125 | -0.124
357 | -0.14 | -0.134 | -0.131 | -0.132 | -0.127 | -0.13 | -0.124 | -0.127 | -0.124 | -0.124
358 | -0.139 | -0.133 | -0.13 | -0.131 | -0.126 | -0.129 | -0.124 | -0.127 | -0.124 | -0.123
359 | -0.137 | -0.131 | -0.129 | -0.13 | -0.125 | -0.128 | -0.123 | -0.126 | -0.122 | -0.122
360 | -0.136 | -0.13 | -0.128 | -0.129 | -0.124 | -0.126 | -0.122 | -0.125 | -0.121 | -0.121
361 | -0.136 | -0.13 | -0.127 | -0.128 | -0.123 | -0.126 | -0.121 | -0.124 | -0.121 | -0.12
362 | -0.135 | -0.13 | -0.127 | -0.128 | -0.123 | -0.126 | -0.121 | -0.124 | -0.12 | -0.12
363 | -0.135 | -0.129 | -0.127 | -0.127 | -0.123 | -0.125 | -0.12 | -0.123 | -0.12 | -0.119
364 | -0.135 | -0.128 | -0.126 | -0.127 | -0.122 | -0.125 | -0.12 | -0.123 | -0.119 | -0.119
365 | -0.134 | -0.127 | -0.126 | -0.126 | -0.122 | -0.124 | -0.119 | -0.122 | -0.119 | -0.118
366 | -0.133 | -0.127 | -0.125 | -0.126 | -0.121 | -0.123 | -0.119 | -0.121 | -0.118 | -0.118
367 | -0.133 | -0.126 | -0.125 | -0.125 | -0.121 | -0.123 | -0.118 | -0.121 | -0.118 | -0.117
368 | -0.131 | -0.125 | -0.124 | -0.124 | -0.119 | -0.122 | -0.117 | -0.12 | -0.117 | -0.116
369 | -0.13 | -0.124 | -0.123 | -0.123 | -0.119 | -0.122 | -0.117 | -0.12 | -0.117 | -0.116
370 | -0.129 | -0.123 | -0.122 | -0.122 | -0.118 | -0.121 | -0.116 | -0.118 | -0.115 | -0.115
371 | -0.128 | -0.122 | -0.121 | -0.122 | -0.117 | -0.12 | -0.115 | -0.118 | -0.115 | -0.114
372 | -0.126 | -0.12 | -0.12 | -0.121 | -0.116 | -0.119 | -0.114 | -0.117 | -0.114 | -0.114
373 | -0.125 | -0.119 | -0.12 | -0.12 | -0.116 | -0.118 | -0.114 | -0.117 | -0.114 | -0.113
374 | -0.124 | -0.118 | -0.118 | -0.119 | -0.115 | -0.118 | -0.113 | -0.116 | -0.113 | -0.112
375 | -0.123 | -0.117 | -0.117 | -0.117 | -0.114 | -0.116 | -0.112 | -0.115 | -0.112 | -0.111
376 | -0.121 | -0.116 | -0.116 | -0.116 | -0.113 | -0.116 | -0.111 | -0.114 | -0.111 | -0.111
377 | -0.119 | -0.115 | -0.115 | -0.115 | -0.112 | -0.115 | -0.11 | -0.113 | -0.111 | -0.11
378 | -0.118 | -0.113 | -0.114 | -0.114 | -0.111 | -0.114 | -0.11 | -0.112 | -0.11 | -0.109
379 | -0.117 | -0.112 | -0.113 | -0.113 | -0.11 | -0.113 | -0.109 | -0.112 | -0.109 | -0.109
380 | -0.116 | -0.112 | -0.113 | -0.113 | -0.11 | -0.113 | -0.108 | -0.111 | -0.109 | -0.108
381 | -0.116 | -0.112 | -0.113 | -0.113 | -0.11 | -0.112 | -0.108 | -0.111 | -0.108 | -0.108
382 | -0.116 | -0.112 | -0.113 | -0.113 | -0.109 | -0.112 | -0.108 | -0.11 | -0.108 | -0.107
383 | -0.117 | -0.112 | -0.113 | -0.113 | -0.109 | -0.112 | -0.108 | -0.11 | -0.108 | -0.107
384 | -0.116 | -0.111 | -0.112 | -0.113 | -0.109 | -0.112 | -0.107 | -0.11 | -0.107 | -0.107
385 | -0.116 | -0.111 | -0.112 | -0.112 | -0.109 | -0.111 | -0.107 | -0.109 | -0.107 | -0.106
386 | -0.115 | -0.11 | -0.111 | -0.112 | -0.108 | -0.11 | -0.106 | -0.108 | -0.106 | -0.105
387 | -0.114 | -0.11 | -0.111 | -0.111 | -0.107 | -0.11 | -0.106 | -0.108 | -0.105 | -0.105
388 | -0.114 | -0.109 | -0.11 | -0.111 | -0.107 | -0.109 | -0.105 | -0.107 | -0.105 | -0.104
389 | -0.113 | -0.109 | -0.11 | -0.11 | -0.106 | -0.109 | -0.105 | -0.107 | -0.104 | -0.104
390 | -0.112 | -0.108 | -0.109 | -0.11 | -0.106 | -0.108 | -0.104 | -0.106 | -0.104 | -0.103
391 | -0.112 | -0.107 | -0.109 | -0.109 | -0.105 | -0.108 | -0.104 | -0.106 | -0.103 | -0.103
392 | -0.111 | -0.107 | -0.108 | -0.109 | -0.105 | -0.107 | -0.103 | -0.105 | -0.102 | -0.102
393 | -0.11 | -0.106 | -0.107 | -0.108 | -0.104 | -0.106 | -0.102 | -0.104 | -0.102 | -0.101
394 | -0.11 | -0.105 | -0.106 | -0.107 | -0.103 | -0.106 | -0.102 | -0.104 | -0.101 | -0.101
395 | -0.109 | -0.104 | -0.106 | -0.107 | -0.103 | -0.105 | -0.101 | -0.103 | -0.101 | -0.1
396 | -0.108 | -0.104 | -0.105 | -0.106 | -0.102 | -0.105 | -0.101 | -0.103 | -0.1 | -0.1
397 | -0.108 | -0.103 | -0.105 | -0.106 | -0.102 | -0.104 | -0.1 | -0.102 | -0.1 | -0.099
398 | -0.107 | -0.102 | -0.104 | -0.105 | -0.101 | -0.103 | -0.099 | -0.101 | -0.099 | -0.099
399 | -0.106 | -0.102 | -0.103 | -0.104 | -0.1 | -0.103 | -0.099 | -0.101 | -0.098 | -0.098
400 | -0.106 | -0.101 | -0.103 | -0.104 | -0.1 | -0.102 | -0.098 | -0.1 | -0.098 | -0.097

## (C)=6
| 9:20 | 9:50 | 10:20 | 10:50 | 11:20 | 12:20 | 13:20 | 14:20 | 15:20 | R2 |  | 9:00 | 9:30 | 10:00 | 10:30 | 11:00 | 12:00 | 13:00 | 14:00 | 15:00
| 0 | 0.5 | 1 | 1.5 | 2 | 3 | 4 | 5 | 6 |  |  | 0 | 0.5 | 1 | 1.5 | 2 | 3 | 4 | 5 | 6
Wavelength nm. | RawData ... | RawData ... | RawData ... | RawData ... | RawData ... | RawData ... | RawData ... | RawData ... | RawData ... |  | Wavelength nm. | RawData ... | RawData ... | RawData ... | RawData ... | RawData ... | RawData ... | RawData ... | RawData ... | RawData ...
190 | -4 | -4 | -4 | -4 | -0.762 | 0.044 | -1.13 | 0.251 | -2.037 |  | 190 | 2.138 | -2.61 | 1.169 | 2.224 | 3.279 | -1.749 | -2.509 | -2.857 | -3.619
191 | -0.637 | -1.779 | -1.41 | -1.795 | -0.597 | -0.822 | 0.965 | -0.15 | -0.148 |  | 191 | -0.478 | -0.638 | -0.286 | 0.4595 | 1.205 | -1.061 | -1.56 | -1.891 | -2.383
192 | -0.715 | -0.472 | -1.955 | -1.406 | -0.398 | -0.001 | -0.675 | -0.202 | -0.954 |  | 192 | 0.902 | -0.453 | -0.358 | -0.191 | -0.024 | -0.51 | -1.238 | -1.301 | -2.095
193 | -0.067 | -1.159 | -0.52 | -1.339 | -1.308 | -0.597 | -0.731 | -0.572 | 0.106 |  | 193 | -0.636 | -1.615 | 0.18 | -0.1025 | -0.385 | -0.035 | -1.511 | -1.709 | -2.458
194 | -1.165 | -0.597 | -0.896 | -1.426 | -1.75 | -0.065 | 0.318 | -0.24 | 0.529 |  | 194 | 0.101 | -1.297 | -0.228 | -0.233 | -0.238 | 0.19 | -0.833 | 1.356 | -2.705
195 | -0.161 | 0.055 | -0.432 | 0.506 | 0.062 | -0.983 | -0.498 | -0.844 | 0.113 |  | 195 | 0.615 | -1.788 | -0.215 | -0.346 | -0.477 | -0.088 | -0.024 | -1.664 | -1.525
196 | -0.208 | -0.475 | 0.591 | 0.064 | -0.31 | 0.314 | -0.687 | -1.031 | -0.185 |  | 196 | 0.863 | -1.451 | -0.583 | -0.132 | 0.319 | -0.166 | -0.241 | -0.883 | -2.857
197 | -0.824 | -0.434 | 0.515 | -0.685 | -0.769 | 0.284 | -0.129 | -0.212 | -0.413 |  | 197 | 0.32 | -1.062 | -0.552 | -0.2355 | 0.081 | 0.439 | -1.113 | -0.911 | -2.668
198 | -0.099 | -0.255 | -0.778 | -0.213 | -1.247 | -1.277 | -0.575 | -0.543 | -0.628 |  | 198 | 0.062 | -1.995 | -0.057 | 0.1005 | 0.258 | 0.211 | -0.39 | -1.191 | -2.305
199 | -0.33 | -0.169 | -0.708 | -0.511 | -0.154 | -1.695 | -0.63 | -0.422 | -1.258 |  | 199 | 0.037 | -0.791 | 0.123 | 0.364 | 0.605 | 0.04 | -1.295 | -1.71 | -0.533
200 | -0.925 | -1.006 | -0.901 | 0.042 | -1.088 | -1.171 | -0.868 | -0.247 | 0.454 |  | 200 | -0.842 | -1.229 | -0.714 | -0.505 | -0.296 | -0.435 | -1.395 | -1.387 | -2.148
201 | -0.927 | -1.175 | -1.077 | -1.367 | -1.725 | -1.027 | -1.481 | -1.281 | -0.944 |  | 201 | -1.98 | -0.586 | -1.329 | -1.64 | -1.951 | -1.719 | -2.144 | -0.786 | -2.44
202 | -1.338 | -1.139 | -1.508 | -1.032 | -0.298 | -1.386 | -1.365 | -0.584 | -0.412 |  | 202 | -1.202 | -2.317 | -0.608 | -0.8965 | -1.185 | -1.036 | -1.234 | -1.418 | -1.971
203 | -1.808 | -1.7 | -2.315 | -1.986 | -1.239 | -1.416 | -1.523 | -0.983 | -1.242 |  | 203 | -1.459 | -1.884 | -0.517 | -0.5 | -0.483 | -0.784 | -1.252 | -2.47 | -2.164
204 | -1.171 | -1.408 | -2.083 | -1.925 | -1.574 | -1.562 | -1.139 | -1.418 | -1.863 |  | 204 | -1.74 | -2.084 | -1.086 | -1.326 | -1.566 | -1.22 | -2.617 | -1.816 | -2.948
205 | -1.585 | -1.548 | -2.238 | -1.678 | -1.858 | -1.081 | -1.5 | -1.63 | -1.627 |  | 205 | -1.853 | -2.347 | -1.519 | -1.6225 | -1.726 | -1.759 | -2.873 | -2.881 | -3.215
206 | -1.654 | -1.734 | -2.197 | -2.427 | -2.098 | -2.123 | -1.949 | -2.121 | -1.76 |  | 206 | -1.735 | -2.221 | -1.533 | -1.6685 | -1.804 | -1.8 | -2.459 | -2.488 | -2.498
207 | -1.622 | -1.54 | -1.664 | -1.637 | -1.958 | -1.823 | -2.228 | -1.94 | -1.542 |  | 207 | -1.586 | -2.04 | -1.301 | -1.3795 | -1.458 | -1.563 | -1.974 | -1.955 | -2.358
208 | -1.306 | -1.199 | -1.296 | -1.222 | -1.29 | -1.33 | -1.228 | -1.24 | -1.105 |  | 208 | -1.281 | -0.579 | -1.298 | -1.333 | -1.368 | -1.368 | -1.547 | -1.486 | -1.583
209 | -0.956 | -0.887 | -0.884 | -0.962 | -0.971 | -0.964 | -0.973 | -0.96 | -0.829 |  | 209 | -1.132 | -1.291 | -1.105 | -1.1405 | -1.176 | -1.2 | -1.236 | -1.282 | -1.362
210 | -0.767 | -0.692 | -0.73 | -0.766 | -0.872 | -0.871 | -0.809 | -0.833 | -0.717 |  | 210 | -0.98 | -1.067 | -0.97 | -1.013 | -1.056 | -1.067 | -1.072 | -1.139 | -1.172
211 | -0.641 | -0.589 | -0.643 | -0.649 | -0.681 | -0.725 | -0.685 | -0.644 | -0.568 |  | 211 | -0.823 | -0.918 | -0.817 | -0.8605 | -0.904 | -0.927 | -0.941 | -0.985 | -1.013
212 | -0.504 | -0.456 | -0.506 | -0.516 | -0.53 | -0.573 | -0.549 | -0.525 | -0.431 |  | 212 | -0.68 | -0.732 | -0.697 | -0.741 | -0.785 | -0.804 | -0.829 | -0.861 | -0.89
213 | -0.414 | -0.383 | -0.432 | -0.461 | -0.473 | -0.523 | -0.484 | -0.472 | -0.38 |  | 213 | -0.597 | -0.498 | -0.618 | -0.6645 | -0.711 | -0.738 | -0.765 | -0.788 | -0.831
214 | -0.424 | -0.383 | -0.431 | -0.451 | -0.444 | -0.495 | -0.466 | -0.436 | -0.357 |  | 214 | -0.598 | -0.454 | -0.623 | -0.663 | -0.703 | -0.745 | -0.755 | -0.781 | -0.811
215 | -0.483 | -0.445 | -0.481 | -0.487 | -0.483 | -0.525 | -0.485 | -0.464 | -0.382 |  | 215 | -0.664 | -0.529 | -0.671 | -0.7055 | -0.74 | -0.773 | -0.789 | -0.811 | -0.835
216 | -0.527 | -0.483 | -0.517 | -0.521 | -0.522 | -0.565 | -0.523 | -0.504 | -0.419 |  | 216 | -0.706 | -0.581 | -0.712 | -0.742 | -0.772 | -0.803 | -0.815 | -0.837 | -0.856
217 | -0.544 | -0.493 | -0.524 | -0.528 | -0.536 | -0.578 | -0.538 | -0.51 | -0.43 |  | 217 | -0.724 | -0.636 | -0.725 | -0.755 | -0.785 | -0.818 | -0.828 | -0.845 | -0.865
218 | -0.585 | -0.535 | -0.56 | -0.566 | -0.556 | -0.596 | -0.551 | -0.521 | -0.442 |  | 218 | -0.773 | -0.687 | -0.766 | -0.792 | -0.818 | -0.854 | -0.857 | -0.872 | -0.893
219 | -0.628 | -0.568 | -0.592 | -0.592 | -0.599 | -0.642 | -0.588 | -0.562 | -0.486 |  | 219 | -0.826 | -0.715 | -0.81 | -0.836 | -0.862 | -0.891 | -0.89 | -0.906 | -0.922
220 | -0.631 | -0.573 | -0.592 | -0.59 | -0.593 | -0.636 | -0.59 | -0.563 | -0.483 |  | 220 | -0.83 | -0.762 | -0.815 | -0.838 | -0.861 | -0.895 | -0.893 | -0.904 | -0.919
221 | -0.596 | -0.544 | -0.561 | -0.566 | -0.563 | -0.606 | -0.563 | -0.537 | -0.465 |  | 221 | -0.782 | -0.758 | -0.776 | -0.8 | -0.824 | -0.86 | -0.864 | -0.876 | -0.89
222 | -0.586 | -0.531 | -0.556 | -0.56 | -0.548 | -0.593 | -0.545 | -0.526 | -0.451 |  | 222 | -0.77 | -0.738 | -0.764 | -0.7895 | -0.815 | -0.851 | -0.852 | -0.866 | -0.885
223 | -0.663 | -0.601 | -0.62 | -0.612 | -0.605 | -0.65 | -0.594 | -0.57 | -0.496 |  | 223 | -0.854 | -0.708 | -0.835 | -0.8545 | -0.874 | -0.907 | -0.902 | -0.912 | -0.925
224 | -0.784 | -0.71 | -0.715 | -0.704 | -0.68 | -0.716 | -0.653 | -0.625 | -0.548 |  | 224 | -0.975 | -0.806 | -0.928 | -0.9415 | -0.955 | -0.982 | -0.972 | -0.976 | -0.983
225 | -0.864 | -0.782 | -0.776 | -0.763 | -0.744 | -0.774 | -0.707 | -0.675 | -0.593 |  | 225 | -1.063 | -0.929 | -0.999 | -1.0065 | -1.014 | -1.037 | -1.022 | -1.022 | -1.024
226 | -0.9 | -0.812 | -0.803 | -0.788 | -0.764 | -0.787 | -0.721 | -0.681 | -0.603 |  | 226 | -1.101 | -1.02 | -1.025 | -1.0305 | -1.036 | -1.055 | -1.037 | -1.033 | -1.032
227 | -0.894 | -0.81 | -0.798 | -0.782 | -0.759 | -0.782 | -0.716 | -0.677 | -0.595 |  | 227 | -1.095 | -1.028 | -1.018 | -1.022 | -1.026 | -1.042 | -1.024 | -1.018 | -1.02
228 | -0.862 | -0.78 | -0.768 | -0.754 | -0.736 | -0.755 | -0.694 | -0.656 | -0.572 |  | 228 | -1.055 | -1.034 | -0.983 | -0.9875 | -0.992 | -1.004 | -0.987 | -0.983 | -0.985
229 | -0.807 | -0.734 | -0.724 | -0.71 | -0.696 | -0.717 | -0.658 | -0.619 | -0.539 |  | 229 | -0.998 | -0.989 | -0.932 | -0.939 | -0.946 | -0.957 | -0.941 | -0.938 | -0.941
230 | -0.741 | -0.675 | -0.668 | -0.657 | -0.648 | -0.667 | -0.615 | -0.576 | -0.498 |  | 230 | -0.928 | -0.927 | -0.872 | -0.8805 | -0.889 | -0.901 | -0.888 | -0.884 | -0.889
231 | -0.671 | -0.613 | -0.61 | -0.602 | -0.593 | -0.614 | -0.567 | -0.53 | -0.453 |  | 231 | -0.845 | -0.849 | -0.798 | -0.809 | -0.82 | -0.835 | -0.823 | -0.818 | -0.827
232 | -0.596 | -0.546 | -0.548 | -0.541 | -0.536 | -0.556 | -0.518 | -0.481 | -0.404 |  | 232 | -0.76 | -0.769 | -0.725 | -0.739 | -0.753 | -0.766 | -0.756 | -0.753 | -0.764
233 | -0.51 | -0.469 | -0.477 | -0.472 | -0.473 | -0.493 | -0.461 | -0.425 | -0.348 |  | 233 | -0.663 | -0.679 | -0.642 | -0.66 | -0.678 | -0.688 | -0.681 | -0.681 | -0.694
234 | -0.415 | -0.386 | -0.398 | -0.398 | -0.402 | -0.425 | -0.4 | -0.365 | -0.29 |  | 234 | -0.559 | -0.58 | -0.554 | -0.575 | -0.596 | -0.604 | -0.601 | -0.602 | -0.618
235 | -0.316 | -0.299 | -0.314 | -0.318 | -0.327 | -0.35 | -0.333 | -0.299 | -0.227 |  | 235 | -0.445 | -0.478 | -0.456 | -0.4805 | -0.505 | -0.515 | -0.515 | -0.517 | -0.537
236 | -0.206 | -0.201 | -0.224 | -0.231 | -0.245 | -0.27 | -0.261 | -0.23 | -0.16 |  | 236 | -0.321 | -0.361 | -0.347 | -0.3765 | -0.406 | -0.417 | -0.421 | -0.425 | -0.449
237 | -0.093 | -0.097 | -0.128 | -0.139 | -0.155 | -0.185 | -0.183 | -0.155 | -0.089 |  | 237 | -0.191 | -0.239 | -0.236 | -0.2695 | -0.303 | -0.317 | -0.323 | -0.332 | -0.36
238 | 0.024 | 0.008 | -0.029 | -0.046 | -0.064 | -0.098 | -0.101 | -0.077 | -0.015 |  | 238 | -0.058 | -0.11 | -0.123 | -0.1595 | -0.196 | -0.214 | -0.225 | -0.237 | -0.269
239 | 0.139 | 0.11 | 0.067 | 0.044 | 0.026 | -0.012 | -0.022 | -0.002 | 0.058 |  | 239 | 0.073 | 0.02 | -0.009 | -0.0495 | -0.09 | -0.113 | -0.129 | -0.142 | -0.178
240 | 0.255 | 0.214 | 0.165 | 0.136 | 0.115 | 0.074 | 0.057 | 0.073 | 0.129 |  | 240 | 0.201 | 0.15 | 0.102 | 0.057 | 0.012 | -0.015 | -0.034 | -0.05 | -0.09
241 | 0.376 | 0.324 | 0.267 | 0.231 | 0.21 | 0.164 | 0.139 | 0.151 | 0.204 |  | 241 | 0.34 | 0.278 | 0.219 | 0.1695 | 0.12 | 0.09 | 0.067 | 0.047 | 0.001
242 | 0.511 | 0.445 | 0.377 | 0.338 | 0.314 | 0.261 | 0.229 | 0.237 | 0.285 |  | 242 | 0.491 | 0.417 | 0.346 | 0.291 | 0.236 | 0.203 | 0.176 | 0.151 | 0.1
243 | 0.657 | 0.574 | 0.498 | 0.452 | 0.424 | 0.366 | 0.325 | 0.327 | 0.37 |  | 243 | 0.653 | 0.569 | 0.481 | 0.421 | 0.361 | 0.323 | 0.288 | 0.26 | 0.204
244 | 0.807 | 0.706 | 0.622 | 0.569 | 0.535 | 0.474 | 0.423 | 0.418 | 0.457 |  | 244 | 0.816 | 0.733 | 0.62 | 0.555 | 0.49 | 0.443 | 0.404 | 0.37 | 0.308
245 | 0.943 | 0.828 | 0.734 | 0.678 | 0.64 | 0.573 | 0.512 | 0.504 | 0.538 |  | 245 | 0.966 | 0.895 | 0.747 | 0.677 | 0.607 | 0.554 | 0.509 | 0.47 | 0.402
246 | 1.048 | 0.926 | 0.822 | 0.763 | 0.723 | 0.652 | 0.584 | 0.573 | 0.604 |  | 246 | 1.084 | 1.042 | 0.848 | 0.7735 | 0.699 | 0.643 | 0.592 | 0.55 | 0.48
247 | 1.116 | 0.985 | 0.878 | 0.816 | 0.777 | 0.702 | 0.632 | 0.618 | 0.648 |  | 247 | 1.16 | 1.157 | 0.913 | 0.8365 | 0.76 | 0.702 | 0.648 | 0.606 | 0.534
248 | 1.158 | 1.024 | 0.917 | 0.853 | 0.814 | 0.738 | 0.667 | 0.651 | 0.679 |  | 248 | 1.21 | 1.223 | 0.957 | 0.88 | 0.803 | 0.744 | 0.69 | 0.648 | 0.575
249 | 1.217 | 1.077 | 0.968 | 0.903 | 0.861 | 0.785 | 0.71 | 0.693 | 0.719 |  | 249 | 1.277 | 1.272 | 1.016 | 0.937 | 0.858 | 0.798 | 0.743 | 0.7 | 0.624
250 | 1.307 | 1.16 | 1.044 | 0.978 | 0.934 | 0.853 | 0.773 | 0.754 | 0.777 |  | 250 | 1.375 | 1.341 | 1.101 | 1.0195 | 0.938 | 0.875 | 0.818 | 0.772 | 0.692
251 | 1.409 | 1.251 | 1.132 | 1.06 | 1.014 | 0.928 | 0.844 | 0.821 | 0.839 |  | 251 | 1.486 | 1.442 | 1.195 | 1.1105 | 1.026 | 0.96 | 0.899 | 0.849 | 0.766
252 | 1.513 | 1.345 | 1.219 | 1.143 | 1.092 | 1.005 | 0.913 | 0.885 | 0.899 |  | 252 | 1.6 | 1.553 | 1.289 | 1.2005 | 1.112 | 1.043 | 0.975 | 0.923 | 0.837
253 | 1.592 | 1.414 | 1.283 | 1.204 | 1.152 | 1.059 | 0.963 | 0.932 | 0.658 |  | 253 | 1.675 | 1.669 | 1.358 | 1.2665 | 1.175 | 1.102 | 1.031 | 0.975 | 0.886
254 | 1.591 | 1.415 | 1.282 | 1.205 | 1.152 | 1.059 | 0.964 | 0.933 | 0.945 |  | 254 | 1.674 | 1.74 | 1.357 | 1.2655 | 1.174 | 1.102 | 1.029 | 0.972 | 0.886
255 | 1.496 | 1.329 | 1.205 | 1.136 | 1.083 | 0.996 | 0.908 | 0.882 | 0.896 |  | 255 | 1.571 | 1.726 | 1.275 | 1.189 | 1.103 | 1.033 | 0.964 | 0.912 | 0.832
256 | 1.314 | 1.169 | 1.063 | 1.005 | 0.957 | 0.883 | 0.807 | 0.788 | 0.81 |  | 256 | 1.384 | 1.606 | 1.128 | 1.051 | 0.974 | 0.913 | 0.853 | 0.806 | 0.736
257 | 1.115 | 0.998 | 0.908 | 0.859 | 0.821 | 0.757 | 0.696 | 0.686 | 0.715 |  | 257 | 1.182 | 1.4 | 0.966 | 0.899 | 0.832 | 0.782 | 0.733 | 0.694 | 0.634
258 | 0.963 | 0.867 | 0.789 | 0.747 | 0.716 | 0.661 | 0.611 | 0.607 | 0.641 |  | 258 | 1.029 | 1.193 | 0.841 | 0.7825 | 0.724 | 0.681 | 0.641 | 0.609 | 0.558
259 | 0.847 | 0.764 | 0.697 | 0.662 | 0.635 | 0.587 | 0.546 | 0.547 | 0.584 |  | 259 | 0.906 | 1.031 | 0.744 | 0.6925 | 0.641 | 0.603 | 0.57 | 0.544 | 0.499
260 | 0.738 | 0.668 | 0.611 | 0.583 | 0.559 | 0.517 | 0.484 | 0.49 | 0.531 |  | 260 | 0.79 | 0.906 | 0.653 | 0.607 | 0.561 | 0.529 | 0.503 | 0.481 | 0.442
261 | 0.626 | 0.57 | 0.523 | 0.502 | 0.481 | 0.445 | 0.421 | 0.432 | 0.476 |  | 261 | 0.67 | 0.784 | 0.559 | 0.519 | 0.479 | 0.453 | 0.434 | 0.416 | 0.382
262 | 0.523 | 0.48 | 0.444 | 0.427 | 0.41 | 0.38 | 0.364 | 0.378 | 0.425 |  | 262 | 0.561 | 0.663 | 0.473 | 0.4385 | 0.404 | 0.384 | 0.37 | 0.356 | 0.327
263 | 0.441 | 0.409 | 0.381 | 0.367 | 0.353 | 0.328 | 0.317 | 0.335 | 0.384 |  | 263 | 0.474 | 0.554 | 0.404 | 0.3745 | 0.345 | 0.329 | 0.318 | 0.308 | 0.283
264 | 0.391 | 0.366 | 0.343 | 0.332 | 0.319 | 0.297 | 0.29 | 0.309 | 0.361 |  | 264 | 0.42 | 0.469 | 0.363 | 0.336 | 0.309 | 0.295 | 0.288 | 0.279 | 0.257
265 | 0.368 | 0.347 | 0.326 | 0.316 | 0.304 | 0.283 | 0.278 | 0.299 | 0.351 |  | 265 | 0.395 | 0.42 | 0.345 | 0.3195 | 0.294 | 0.281 | 0.275 | 0.267 | 0.247
266 | 0.348 | 0.33 | 0.312 | 0.303 | 0.291 | 0.271 | 0.268 | 0.29 | 0.342 |  | 266 | 0.374 | 0.398 | 0.329 | 0.3045 | 0.28 | 0.269 | 0.264 | 0.257 | 0.238
267 | 0.325 | 0.311 | 0.295 | 0.288 | 0.277 | 0.258 | 0.257 | 0.279 | 0.333 |  | 267 | 0.35 | 0.375 | 0.311 | 0.288 | 0.265 | 0.255 | 0.251 | 0.245 | 0.228
268 | 0.309 | 0.297 | 0.283 | 0.277 | 0.266 | 0.249 | 0.249 | 0.272 | 0.327 |  | 268 | 0.333 | 0.352 | 0.298 | 0.276 | 0.254 | 0.245 | 0.242 | 0.237 | 0.221
269 | 0.287 | 0.279 | 0.267 | 0.263 | 0.252 | 0.236 | 0.238 | 0.263 | 0.318 |  | 269 | 0.309 | 0.334 | 0.28 | 0.2595 | 0.239 | 0.231 | 0.23 | 0.226 | 0.211
270 | 0.253 | 0.25 | 0.242 | 0.239 | 0.23 | 0.216 | 0.221 | 0.247 | 0.303 |  | 270 | 0.274 | 0.307 | 0.253 | 0.234 | 0.215 | 0.21 | 0.21 | 0.208 | 0.194
271 | 0.228 | 0.229 | 0.224 | 0.222 | 0.213 | 0.201 | 0.207 | 0.235 | 0.292 |  | 271 | 0.247 | 0.27 | 0.233 | 0.2155 | 0.198 | 0.194 | 0.196 | 0.195 | 0.182
272 | 0.226 | 0.228 | 0.223 | 0.221 | 0.213 | 0.201 | 0.207 | 0.235 | 0.292 |  | 272 | 0.244 | 0.246 | 0.231 | 0.2145 | 0.198 | 0.194 | 0.197 | 0.196 | 0.183
273 | 0.241 | 0.241 | 0.236 | 0.234 | 0.225 | 0.212 | 0.218 | 0.245 | 0.302 |  | 273 | 0.26 | 0.248 | 0.245 | 0.228 | 0.211 | 0.206 | 0.208 | 0.207 | 0.194
274 | 0.26 | 0.258 | 0.252 | 0.249 | 0.239 | 0.226 | 0.231 | 0.257 | 0.314 |  | 274 | 0.28 | 0.266 | 0.262 | 0.2445 | 0.227 | 0.221 | 0.222 | 0.22 | 0.206
275 | 0.276 | 0.273 | 0.265 | 0.262 | 0.251 | 0.237 | 0.241 | 0.267 | 0.324 |  | 275 | 0.297 | 0.285 | 0.277 | 0.2585 | 0.24 | 0.234 | 0.234 | 0.232 | 0.217
276 | 0.286 | 0.282 | 0.274 | 0.27 | 0.259 | 0.245 | 0.248 | 0.274 | 0.331 |  | 276 | 0.308 | 0.302 | 0.286 | 0.267 | 0.248 | 0.242 | 0.242 | 0.239 | 0.224
277 | 0.276 | 0.273 | 0.265 | 0.263 | 0.252 | 0.238 | 0.243 | 0.269 | 0.326 |  | 277 | 0.296 | 0.31 | 0.277 | 0.259 | 0.241 | 0.235 | 0.236 | 0.233 | 0.219
278 | 0.242 | 0.243 | 0.239 | 0.239 | 0.229 | 0.217 | 0.225 | 0.252 | 0.309 |  | 278 | 0.26 | 0.294 | 0.249 | 0.2325 | 0.216 | 0.212 | 0.214 | 0.213 | 0.201
279 | 0.204 | 0.21 | 0.209 | 0.211 | 0.203 | 0.193 | 0.203 | 0.232 | 0.291 |  | 279 | 0.219 | 0.257 | 0.216 | 0.202 | 0.188 | 0.186 | 0.19 | 0.19 | 0.18
280 | 0.178 | 0.188 | 0.19 | 0.193 | 0.185 | 0.177 | 0.188 | 0.219 | 0.279 |  | 280 | 0.192 | 0.215 | 0.195 | 0.182 | 0.169 | 0.168 | 0.174 | 0.175 | 0.167
281 | 0.176 | 0.186 | 0.189 | 0.192 | 0.184 | 0.176 | 0.187 | 0.218 | 0.278 |  | 281 | 0.19 | 0.192 | 0.194 | 0.1815 | 0.169 | 0.168 | 0.174 | 0.176 | 0.167
282 | 0.19 | 0.198 | 0.199 | 0.202 | 0.194 | 0.185 | 0.195 | 0.226 | 0.286 |  | 282 | 0.204 | 0.192 | 0.205 | 0.192 | 0.179 | 0.178 | 0.183 | 0.184 | 0.175
283 | 0.201 | 0.208 | 0.208 | 0.211 | 0.202 | 0.193 | 0.202 | 0.233 | 0.292 |  | 283 | 0.215 | 0.207 | 0.214 | 0.201 | 0.188 | 0.186 | 0.19 | 0.191 | 0.181
284 | 0.191 | 0.199 | 0.2 | 0.204 | 0.195 | 0.186 | 0.196 | 0.227 | 0.287 |  | 284 | 0.205 | 0.217 | 0.205 | 0.1925 | 0.18 | 0.179 | 0.183 | 0.184 | 0.176
285 | 0.16 | 0.171 | 0.175 | 0.181 | 0.173 | 0.165 | 0.178 | 0.21 | 0.271 |  | 285 | 0.172 | 0.202 | 0.179 | 0.1675 | 0.156 | 0.157 | 0.163 | 0.165 | 0.158
286 | 0.126 | 0.141 | 0.148 | 0.155 | 0.149 | 0.143 | 0.158 | 0.192 | 0.254 |  | 286 | 0.135 | 0.167 | 0.149 | 0.1395 | 0.13 | 0.132 | 0.14 | 0.144 | 0.138
287 | 0.099 | 0.117 | 0.127 | 0.135 | 0.129 | 0.125 | 0.141 | 0.176 | 0.239 |  | 287 | 0.106 | 0.13 | 0.125 | 0.117 | 0.109 | 0.112 | 0.122 | 0.127 | 0.122
288 | 0.079 | 0.1 | 0.111 | 0.12 | 0.115 | 0.112 | 0.129 | 0.165 | 0.228 |  | 288 | 0.084 | 0.102 | 0.108 | 0.101 | 0.094 | 0.098 | 0.109 | 0.114 | 0.111
289 | 0.069 | 0.09 | 0.102 | 0.112 | 0.108 | 0.105 | 0.123 | 0.159 | 0.222 |  | 289 | 0.073 | 0.082 | 0.099 | 0.0925 | 0.086 | 0.09 | 0.102 | 0.108 | 0.105
290 | 0.076 | 0.096 | 0.107 | 0.117 | 0.113 | 0.109 | 0.127 | 0.162 | 0.225 |  | 290 | 0.081 | 0.072 | 0.104 | 0.0975 | 0.091 | 0.095 | 0.107 | 0.113 | 0.109
291 | 0.104 | 0.12 | 0.129 | 0.138 | 0.132 | 0.127 | 0.142 | 0.177 | 0.239 |  | 291 | 0.11 | 0.082 | 0.128 | 0.12 | 0.112 | 0.116 | 0.126 | 0.13 | 0.125
292 | 0.142 | 0.154 | 0.159 | 0.165 | 0.158 | 0.152 | 0.164 | 0.197 | 0.258 |  | 292 | 0.151 | 0.115 | 0.16 | 0.1505 | 0.141 | 0.143 | 0.151 | 0.154 | 0.147
293 | 0.191 | 0.197 | 0.199 | 0.202 | 0.194 | 0.185 | 0.194 | 0.224 | 0.284 |  | 293 | 0.204 | 0.156 | 0.203 | 0.1915 | 0.18 | 0.179 | 0.184 | 0.186 | 0.177
294 | 0.261 | 0.259 | 0.254 | 0.254 | 0.244 | 0.23 | 0.234 | 0.262 | 0.32 |  | 294 | 0.28 | 0.214 | 0.264 | 0.2485 | 0.233 | 0.228 | 0.23 | 0.229 | 0.217
295 | 0.313 | 0.303 | 0.292 | 0.292 | 0.278 | 0.262 | 0.263 | 0.289 | 0.344 |  | 295 | 0.334 | 0.293 | 0.306 | 0.288 | 0.27 | 0.264 | 0.261 | 0.257 | 0.244
296 | 0.285 | 0.277 | 0.27 | 0.272 | 0.258 | 0.245 | 0.247 | 0.274 | 0.329 |  | 296 | 0.301 | 0.338 | 0.28 | 0.264 | 0.248 | 0.243 | 0.241 | 0.237 | 0.226
297 | 0.194 | 0.198 | 0.198 | 0.204 | 0.194 | 0.186 | 0.194 | 0.224 | 0.283 |  | 297 | 0.204 | 0.296 | 0.203 | 0.1915 | 0.18 | 0.178 | 0.181 | 0.182 | 0.174
298 | 0.101 | 0.117 | 0.125 | 0.135 | 0.129 | 0.124 | 0.139 | 0.172 | 0.235 |  | 298 | 0.107 | 0.191 | 0.124 | 0.1165 | 0.109 | 0.112 | 0.12 | 0.125 | 0.122
299 | 0.04 | 0.062 | 0.075 | 0.088 | 0.084 | 0.082 | 0.101 | 0.137 | 0.202 |  | 299 | 0.042 | 0.097 | 0.07 | 0.0655 | 0.061 | 0.067 | 0.08 | 0.087 | 0.087
300 | -0.001 | 0.025 | 0.042 | 0.058 | 0.053 | 0.054 | 0.076 | 0.114 | 0.18 |  | 300 | -0.002 | 0.032 | 0.034 | 0.0315 | 0.029 | 0.037 | 0.052 | 0.062 | 0.062
301 | -0.026 | 0.004 | 0.023 | 0.04 | 0.035 | 0.038 | 0.062 | 0.101 | 0.167 |  | 301 | -0.029 | -0.009 | 0.012 | 0.011 | 0.01 | 0.02 | 0.036 | 0.046 | 0.048
302 | -0.04 | -0.009 | 0.011 | 0.029 | 0.025 | 0.028 | 0.053 | 0.093 | 0.159 |  | 302 | -0.045 | -0.035 | -0.001 | -0.0005 | 0 | 0.01 | 0.027 | 0.038 | 0.04
303 | -0.047 | -0.015 | 0.006 | 0.024 | 0.02 | 0.024 | 0.049 | 0.089 | 0.156 |  | 303 | -0.052 | -0.049 | -0.007 | -0.006 | -0.005 | 0.005 | 0.022 | 0.034 | 0.037
304 | -0.05 | -0.018 | 0.004 | 0.022 | 0.018 | 0.022 | 0.048 | 0.088 | 0.154 |  | 304 | -0.056 | -0.056 | -0.009 | -0.0085 | -0.008 | 0.003 | 0.02 | 0.032 | 0.035
305 | -0.05 | -0.018 | 0.004 | 0.022 | 0.018 | 0.022 | 0.048 | 0.087 | 0.154 |  | 305 | -0.056 | -0.059 | -0.01 | -0.009 | -0.008 | 0.003 | 0.02 | 0.032 | 0.035
306 | -0.05 | -0.018 | 0.003 | 0.021 | 0.017 | 0.021 | 0.047 | 0.086 | 0.153 |  | 306 | -0.056 | -0.061 | -0.011 | -0.0095 | -0.008 | 0.003 | 0.02 | 0.032 | 0.035
307 | -0.048 | -0.017 | 0.005 | 0.023 | 0.018 | 0.022 | 0.048 | 0.087 | 0.153 |  | 307 | -0.055 | -0.059 | -0.01 | -0.0085 | -0.007 | 0.004 | 0.021 | 0.033 | 0.036
308 | -0.046 | -0.015 | 0.007 | 0.025 | 0.02 | 0.024 | 0.05 | 0.089 | 0.155 |  | 308 | -0.052 | -0.058 | -0.008 | -0.0065 | -0.005 | 0.006 | 0.023 | 0.035 | 0.038
309 | -0.045 | -0.014 | 0.007 | 0.025 | 0.02 | 0.025 | 0.05 | 0.089 | 0.155 |  | 309 | -0.051 | -0.056 | -0.007 | -0.006 | -0.005 | 0.006 | 0.023 | 0.036 | 0.038
310 | -0.043 | -0.013 | 0.009 | 0.026 | 0.021 | 0.025 | 0.051 | 0.09 | 0.156 |  | 310 | -0.049 | -0.054 | -0.006 | -0.0045 | -0.003 | 0.007 | 0.025 | 0.037 | 0.039
311 | -0.041 | -0.011 | 0.01 | 0.028 | 0.022 | 0.027 | 0.052 | 0.091 | 0.157 |  | 311 | -0.047 | -0.052 | -0.004 | -0.003 | -0.002 | 0.009 | 0.026 | 0.038 | 0.041
312 | -0.039 | -0.01 | 0.011 | 0.029 | 0.024 | 0.028 | 0.053 | 0.092 | 0.158 |  | 312 | -0.045 | -0.05 | -0.003 | -0.002 | -0.001 | 0.01 | 0.027 | 0.039 | 0.042
313 | -0.037 | -0.009 | 0.012 | 0.029 | 0.024 | 0.028 | 0.053 | 0.092 | 0.158 |  | 313 | -0.044 | -0.049 | -0.002 | -0.001 | 0 | 0.011 | 0.028 | 0.039 | 0.043
314 | -0.036 | -0.008 | 0.013 | 0.031 | 0.025 | 0.029 | 0.054 | 0.092 | 0.159 |  | 314 | -0.042 | -0.047 | -0.001 | 0 | 0.001 | 0.012 | 0.029 | 0.04 | 0.043
315 | -0.034 | -0.007 | 0.014 | 0.031 | 0.026 | 0.03 | 0.054 | 0.093 | 0.159 |  | 315 | -0.04 | -0.045 | -0.001 | 0.0005 | 0.002 | 0.012 | 0.029 | 0.04 | 0.043
316 | -0.032 | -0.005 | 0.016 | 0.032 | 0.027 | 0.031 | 0.055 | 0.093 | 0.16 |  | 316 | -0.038 | -0.043 | 0.001 | 0.002 | 0.003 | 0.014 | 0.031 | 0.042 | 0.045
317 | -0.031 | -0.005 | 0.016 | 0.033 | 0.027 | 0.031 | 0.055 | 0.094 | 0.16 |  | 317 | -0.037 | -0.041 | 0.002 | 0.003 | 0.004 | 0.014 | 0.031 | 0.042 | 0.045
318 | -0.031 | -0.005 | 0.016 | 0.032 | 0.027 | 0.031 | 0.055 | 0.093 | 0.159 |  | 318 | -0.037 | -0.04 | 0.001 | 0.002 | 0.003 | 0.014 | 0.031 | 0.042 | 0.044
319 | -0.03 | -0.004 | 0.017 | 0.033 | 0.027 | 0.031 | 0.055 | 0.093 | 0.159 |  | 319 | -0.036 | -0.04 | 0.002 | 0.003 | 0.004 | 0.014 | 0.031 | 0.042 | 0.045
320 | -0.028 | -0.003 | 0.018 | 0.033 | 0.028 | 0.031 | 0.055 | 0.093 | 0.159 |  | 320 | -0.034 | -0.04 | 0.003 | 0.004 | 0.005 | 0.015 | 0.032 | 0.043 | 0.046
321 | -0.027 | -0.003 | 0.018 | 0.033 | 0.028 | 0.032 | 0.055 | 0.093 | 0.159 |  | 321 | -0.033 | -0.039 | 0.003 | 0.004 | 0.005 | 0.016 | 0.032 | 0.043 | 0.046
322 | -0.026 | -0.002 | 0.019 | 0.034 | 0.029 | 0.032 | 0.056 | 0.093 | 0.159 |  | 322 | -0.031 | -0.037 | 0.004 | 0.005 | 0.006 | 0.016 | 0.033 | 0.043 | 0.046
323 | -0.023 | 0.001 | 0.021 | 0.036 | 0.03 | 0.034 | 0.057 | 0.094 | 0.159 |  | 323 | -0.029 | -0.034 | 0.006 | 0.0065 | 0.007 | 0.018 | 0.034 | 0.044 | 0.047
324 | -0.021 | 0.002 | 0.022 | 0.036 | 0.031 | 0.034 | 0.057 | 0.094 | 0.16 |  | 324 | -0.027 | -0.032 | 0.007 | 0.0075 | 0.008 | 0.018 | 0.034 | 0.045 | 0.047
325 | -0.021 | 0.002 | 0.022 | 0.036 | 0.031 | 0.034 | 0.057 | 0.093 | 0.159 |  | 325 | -0.027 | -0.029 | 0.007 | 0.0075 | 0.008 | 0.018 | 0.034 | 0.044 | 0.047
326 | -0.021 | 0.001 | 0.021 | 0.035 | 0.03 | 0.033 | 0.056 | 0.092 | 0.158 |  | 326 | -0.027 | -0.029 | 0.006 | 0.007 | 0.008 | 0.018 | 0.034 | 0.044 | 0.046
327 | -0.021 | 0.001 | 0.021 | 0.035 | 0.03 | 0.033 | 0.056 | 0.092 | 0.158 |  | 327 | -0.026 | -0.029 | 0.006 | 0.0065 | 0.007 | 0.018 | 0.034 | 0.044 | 0.046
328 | -0.019 | 0.002 | 0.021 | 0.035 | 0.03 | 0.033 | 0.056 | 0.091 | 0.157 |  | 328 | -0.025 | -0.029 | 0.007 | 0.0075 | 0.008 | 0.018 | 0.034 | 0.044 | 0.046
329 | -0.017 | 0.003 | 0.022 | 0.036 | 0.03 | 0.033 | 0.056 | 0.091 | 0.157 |  | 329 | -0.023 | -0.029 | 0.008 | 0.0085 | 0.009 | 0.019 | 0.034 | 0.044 | 0.047
330 | -0.015 | 0.004 | 0.023 | 0.037 | 0.031 | 0.034 | 0.056 | 0.092 | 0.157 |  | 330 | -0.021 | -0.026 | 0.009 | 0.0095 | 0.01 | 0.02 | 0.035 | 0.045 | 0.047
331 | -0.013 | 0.005 | 0.024 | 0.037 | 0.031 | 0.034 | 0.056 | 0.091 | 0.156 |  | 331 | -0.019 | -0.023 | 0.01 | 0.01 | 0.01 | 0.02 | 0.036 | 0.045 | 0.047
332 | -0.014 | 0.004 | 0.023 | 0.036 | 0.031 | 0.033 | 0.055 | 0.09 | 0.155 |  | 332 | -0.02 | -0.022 | 0.009 | 0.009 | 0.009 | 0.019 | 0.034 | 0.044 | 0.046
333 | -0.015 | 0.003 | 0.021 | 0.035 | 0.029 | 0.032 | 0.054 | 0.089 | 0.153 |  | 333 | -0.021 | -0.023 | 0.007 | 0.0075 | 0.008 | 0.018 | 0.033 | 0.043 | 0.045
334 | -0.016 | 0.002 | 0.02 | 0.033 | 0.028 | 0.031 | 0.053 | 0.087 | 0.152 |  | 334 | -0.022 | -0.024 | 0.007 | 0.007 | 0.007 | 0.017 | 0.032 | 0.042 | 0.044
335 | -0.015 | 0.002 | 0.021 | 0.033 | 0.028 | 0.031 | 0.053 | 0.087 | 0.151 |  | 335 | -0.021 | -0.025 | 0.007 | 0.007 | 0.007 | 0.017 | 0.032 | 0.042 | 0.044
336 | -0.014 | 0.003 | 0.021 | 0.034 | 0.028 | 0.031 | 0.052 | 0.086 | 0.15 |  | 336 | -0.021 | -0.024 | 0.007 | 0.0075 | 0.008 | 0.017 | 0.032 | 0.042 | 0.044
337 | -0.012 | 0.004 | 0.022 | 0.034 | 0.029 | 0.031 | 0.052 | 0.086 | 0.149 |  | 337 | -0.019 | -0.023 | 0.008 | 0.008 | 0.008 | 0.018 | 0.033 | 0.043 | 0.044
338 | -0.011 | 0.005 | 0.023 | 0.035 | 0.029 | 0.032 | 0.053 | 0.086 | 0.149 |  | 338 | -0.017 | -0.022 | 0.01 | 0.0095 | 0.009 | 0.019 | 0.033 | 0.043 | 0.045
339 | -0.009 | 0.007 | 0.024 | 0.036 | 0.03 | 0.032 | 0.053 | 0.086 | 0.149 |  | 339 | -0.015 | -0.019 | 0.01 | 0.01 | 0.01 | 0.019 | 0.034 | 0.044 | 0.045
340 | -0.01 | 0.005 | 0.023 | 0.035 | 0.029 | 0.031 | 0.051 | 0.084 | 0.146 |  | 340 | -0.016 | -0.019 | 0.009 | 0.009 | 0.009 | 0.018 | 0.032 | 0.042 | 0.044
341 | -0.011 | 0.004 | 0.022 | 0.034 | 0.028 | 0.03 | 0.05 | 0.083 | 0.145 |  | 341 | -0.017 | -0.018 | 0.008 | 0.008 | 0.008 | 0.017 | 0.031 | 0.041 | 0.043
342 | -0.012 | 0.004 | 0.021 | 0.033 | 0.027 | 0.029 | 0.049 | 0.082 | 0.143 |  | 342 | -0.017 | -0.019 | 0.007 | 0.007 | 0.007 | 0.016 | 0.031 | 0.04 | 0.042
343 | -0.013 | 0.003 | 0.02 | 0.032 | 0.026 | 0.028 | 0.048 | 0.08 | 0.141 |  | 343 | -0.018 | -0.02 | 0.006 | 0.006 | 0.006 | 0.015 | 0.03 | 0.039 | 0.041
344 | -0.012 | 0.003 | 0.021 | 0.032 | 0.026 | 0.028 | 0.048 | 0.08 | 0.14 |  | 344 | -0.017 | -0.02 | 0.007 | 0.0065 | 0.006 | 0.016 | 0.03 | 0.039 | 0.041
345 | -0.01 | 0.004 | 0.021 | 0.033 | 0.026 | 0.028 | 0.048 | 0.08 | 0.14 |  | 345 | -0.015 | -0.02 | 0.008 | 0.0075 | 0.007 | 0.016 | 0.03 | 0.04 | 0.041
346 | -0.007 | 0.007 | 0.023 | 0.035 | 0.028 | 0.03 | 0.049 | 0.081 | 0.14 |  | 346 | -0.012 | -0.018 | 0.01 | 0.0095 | 0.009 | 0.018 | 0.032 | 0.041 | 0.043
347 | -0.006 | 0.008 | 0.025 | 0.035 | 0.029 | 0.03 | 0.049 | 0.08 | 0.139 |  | 347 | -0.01 | -0.015 | 0.011 | 0.0105 | 0.01 | 0.019 | 0.032 | 0.042 | 0.043
348 | -0.007 | 0.006 | 0.023 | 0.034 | 0.027 | 0.029 | 0.047 | 0.079 | 0.137 |  | 348 | -0.012 | -0.014 | 0.01 | 0.009 | 0.008 | 0.018 | 0.031 | 0.04 | 0.042
349 | -0.01 | 0.004 | 0.02 | 0.031 | 0.025 | 0.027 | 0.045 | 0.076 | 0.134 |  | 349 | -0.014 | -0.015 | 0.007 | 0.0065 | 0.006 | 0.016 | 0.029 | 0.038 | 0.04
350 | -0.011 | 0.002 | 0.019 | 0.03 | 0.023 | 0.025 | 0.044 | 0.075 | 0.132 |  | 350 | -0.016 | -0.018 | 0.006 | 0.0055 | 0.005 | 0.014 | 0.028 | 0.037 | 0.039
351 | -0.011 | 0.002 | 0.019 | 0.03 | 0.023 | 0.024 | 0.043 | 0.073 | 0.131 |  | 351 | -0.016 | -0.019 | 0.005 | 0.0045 | 0.004 | 0.014 | 0.027 | 0.036 | 0.038
352 | -0.011 | 0.002 | 0.019 | 0.029 | 0.023 | 0.024 | 0.042 | 0.073 | 0.13 |  | 352 | -0.016 | -0.019 | 0.005 | 0.0045 | 0.004 | 0.014 | 0.027 | 0.037 | 0.038
353 | -0.011 | 0.002 | 0.019 | 0.029 | 0.023 | 0.024 | 0.042 | 0.072 | 0.128 |  | 353 | -0.016 | -0.019 | 0.005 | 0.0045 | 0.004 | 0.013 | 0.027 | 0.036 | 0.037
354 | -0.01 | 0.002 | 0.019 | 0.029 | 0.022 | 0.024 | 0.042 | 0.071 | 0.127 |  | 354 | -0.015 | -0.018 | 0.005 | 0.0045 | 0.004 | 0.013 | 0.026 | 0.036 | 0.037
355 | -0.01 | 0.002 | 0.019 | 0.029 | 0.022 | 0.024 | 0.041 | 0.071 | 0.126 |  | 355 | -0.014 | -0.018 | 0.005 | 0.0045 | 0.004 | 0.013 | 0.026 | 0.036 | 0.037
356 | -0.009 | 0.003 | 0.019 | 0.03 | 0.022 | 0.023 | 0.041 | 0.07 | 0.125 |  | 356 | -0.014 | -0.017 | 0.006 | 0.005 | 0.004 | 0.013 | 0.026 | 0.036 | 0.037
357 | -0.008 | 0.003 | 0.02 | 0.03 | 0.022 | 0.023 | 0.041 | 0.069 | 0.124 |  | 357 | -0.013 | -0.016 | 0.006 | 0.0055 | 0.005 | 0.014 | 0.027 | 0.036 | 0.037
358 | -0.007 | 0.004 | 0.02 | 0.03 | 0.022 | 0.023 | 0.04 | 0.068 | 0.122 |  | 358 | -0.013 | -0.015 | 0.006 | 0.005 | 0.004 | 0.013 | 0.026 | 0.036 | 0.036
359 | -0.007 | 0.004 | 0.02 | 0.03 | 0.022 | 0.023 | 0.04 | 0.068 | 0.122 |  | 359 | -0.012 | -0.014 | 0.006 | 0.005 | 0.004 | 0.013 | 0.026 | 0.036 | 0.036
360 | -0.006 | 0.004 | 0.02 | 0.03 | 0.022 | 0.023 | 0.04 | 0.068 | 0.121 |  | 360 | -0.012 | -0.013 | 0.006 | 0.005 | 0.004 | 0.013 | 0.026 | 0.035 | 0.036
361 | -0.007 | 0.004 | 0.019 | 0.029 | 0.022 | 0.022 | 0.039 | 0.067 | 0.12 |  | 361 | -0.012 | -0.013 | 0.006 | 0.005 | 0.004 | 0.013 | 0.026 | 0.035 | 0.036
362 | -0.007 | 0.003 | 0.019 | 0.029 | 0.021 | 0.021 | 0.039 | 0.066 | 0.118 |  | 362 | -0.012 | -0.014 | 0.005 | 0.0045 | 0.004 | 0.013 | 0.025 | 0.035 | 0.035
363 | -0.007 | 0.003 | 0.018 | 0.028 | 0.02 | 0.021 | 0.038 | 0.065 | 0.117 |  | 363 | -0.012 | -0.014 | 0.005 | 0.004 | 0.003 | 0.012 | 0.025 | 0.034 | 0.035
364 | -0.008 | 0.002 | 0.018 | 0.028 | 0.02 | 0.02 | 0.037 | 0.064 | 0.116 |  | 364 | -0.013 | -0.015 | 0.005 | 0.004 | 0.003 | 0.012 | 0.025 | 0.034 | 0.035
365 | -0.008 | 0.002 | 0.017 | 0.028 | 0.019 | 0.02 | 0.037 | 0.064 | 0.115 |  | 365 | -0.012 | -0.015 | 0.005 | 0.004 | 0.003 | 0.012 | 0.025 | 0.034 | 0.035
366 | -0.008 | 0.002 | 0.017 | 0.027 | 0.019 | 0.02 | 0.037 | 0.063 | 0.114 |  | 366 | -0.012 | -0.015 | 0.005 | 0.004 | 0.003 | 0.012 | 0.025 | 0.034 | 0.034
367 | -0.008 | 0.002 | 0.017 | 0.027 | 0.018 | 0.019 | 0.036 | 0.062 | 0.113 |  | 367 | -0.013 | -0.015 | 0.004 | 0.0035 | 0.003 | 0.011 | 0.024 | 0.033 | 0.034
368 | -0.008 | 0.002 | 0.017 | 0.027 | 0.019 | 0.019 | 0.036 | 0.062 | 0.113 |  | 368 | -0.012 | -0.015 | 0.004 | 0.0035 | 0.003 | 0.011 | 0.024 | 0.033 | 0.034
369 | -0.008 | 0.002 | 0.016 | 0.026 | 0.018 | 0.019 | 0.036 | 0.061 | 0.111 |  | 369 | -0.012 | -0.015 | 0.004 | 0.003 | 0.002 | 0.011 | 0.024 | 0.033 | 0.034
370 | -0.007 | 0.002 | 0.016 | 0.026 | 0.018 | 0.019 | 0.036 | 0.061 | 0.111 |  | 370 | -0.012 | -0.014 | 0.004 | 0.003 | 0.002 | 0.011 | 0.024 | 0.033 | 0.033
371 | -0.007 | 0.002 | 0.016 | 0.026 | 0.018 | 0.018 | 0.036 | 0.06 | 0.11 |  | 371 | -0.011 | -0.014 | 0.004 | 0.003 | 0.002 | 0.011 | 0.024 | 0.032 | 0.033
372 | -0.006 | 0.002 | 0.017 | 0.027 | 0.018 | 0.018 | 0.036 | 0.06 | 0.109 |  | 372 | -0.011 | -0.014 | 0.005 | 0.004 | 0.003 | 0.011 | 0.024 | 0.032 | 0.033
373 | -0.006 | 0.003 | 0.017 | 0.027 | 0.018 | 0.018 | 0.035 | 0.059 | 0.108 |  | 373 | -0.01 | -0.013 | 0.005 | 0.004 | 0.003 | 0.011 | 0.024 | 0.032 | 0.033
374 | -0.005 | 0.003 | 0.017 | 0.027 | 0.018 | 0.018 | 0.035 | 0.059 | 0.108 |  | 374 | -0.01 | -0.012 | 0.005 | 0.004 | 0.003 | 0.011 | 0.024 | 0.032 | 0.033
375 | -0.005 | 0.003 | 0.017 | 0.027 | 0.018 | 0.018 | 0.035 | 0.059 | 0.107 |  | 375 | -0.009 | -0.012 | 0.005 | 0.004 | 0.003 | 0.011 | 0.024 | 0.032 | 0.033
376 | -0.004 | 0.004 | 0.017 | 0.027 | 0.018 | 0.018 | 0.035 | 0.058 | 0.106 |  | 376 | -0.009 | -0.011 | 0.005 | 0.004 | 0.003 | 0.011 | 0.024 | 0.032 | 0.033
377 | -0.003 | 0.004 | 0.018 | 0.027 | 0.018 | 0.018 | 0.035 | 0.058 | 0.106 |  | 377 | -0.008 | -0.011 | 0.005 | 0.004 | 0.003 | 0.011 | 0.024 | 0.032 | 0.033
378 | -0.003 | 0.004 | 0.018 | 0.028 | 0.018 | 0.018 | 0.034 | 0.058 | 0.105 |  | 378 | -0.008 | -0.01 | 0.006 | 0.0045 | 0.003 | 0.011 | 0.025 | 0.032 | 0.033
379 | -0.002 | 0.005 | 0.018 | 0.028 | 0.018 | 0.018 | 0.034 | 0.057 | 0.105 |  | 379 | -0.007 | -0.009 | 0.006 | 0.0045 | 0.003 | 0.011 | 0.025 | 0.032 | 0.033
380 | -0.003 | 0.004 | 0.018 | 0.027 | 0.018 | 0.017 | 0.033 | 0.057 | 0.104 |  | 380 | -0.007 | -0.009 | 0.006 | 0.0045 | 0.003 | 0.011 | 0.024 | 0.032 | 0.033
381 | -0.003 | 0.004 | 0.017 | 0.027 | 0.017 | 0.017 | 0.032 | 0.056 | 0.103 |  | 381 | -0.008 | -0.009 | 0.005 | 0.0035 | 0.002 | 0.011 | 0.024 | 0.031 | 0.032
382 | -0.004 | 0.003 | 0.016 | 0.026 | 0.017 | 0.016 | 0.032 | 0.055 | 0.102 |  | 382 | -0.009 | -0.01 | 0.004 | 0.003 | 0.002 | 0.01 | 0.024 | 0.031 | 0.032
383 | -0.005 | 0.002 | 0.016 | 0.025 | 0.016 | 0.016 | 0.031 | 0.055 | 0.102 |  | 383 | -0.009 | -0.011 | 0.004 | 0.003 | 0.002 | 0.01 | 0.023 | 0.03 | 0.032
384 | -0.005 | 0.002 | 0.015 | 0.025 | 0.016 | 0.015 | 0.03 | 0.054 | 0.101 |  | 384 | -0.009 | -0.011 | 0.004 | 0.0025 | 0.001 | 0.009 | 0.023 | 0.03 | 0.031
385 | -0.005 | 0.002 | 0.015 | 0.025 | 0.015 | 0.015 | 0.029 | 0.054 | 0.1 |  | 385 | -0.009 | -0.012 | 0.003 | 0.002 | 0.001 | 0.009 | 0.023 | 0.03 | 0.031
386 | -0.006 | 0.001 | 0.015 | 0.024 | 0.015 | 0.015 | 0.029 | 0.054 | 0.1 |  | 386 | -0.009 | -0.012 | 0.003 | 0.002 | 0.001 | 0.009 | 0.023 | 0.03 | 0.031
387 | -0.006 | 0.001 | 0.015 | 0.024 | 0.015 | 0.015 | 0.029 | 0.053 | 0.099 |  | 387 | -0.009 | -0.012 | 0.003 | 0.002 | 0.001 | 0.009 | 0.023 | 0.03 | 0.031
388 | -0.006 | 0.001 | 0.015 | 0.024 | 0.015 | 0.015 | 0.028 | 0.053 | 0.099 |  | 388 | -0.009 | -0.012 | 0.003 | 0.002 | 0.001 | 0.009 | 0.022 | 0.03 | 0.031
389 | -0.005 | 0.001 | 0.015 | 0.024 | 0.015 | 0.014 | 0.028 | 0.052 | 0.098 |  | 389 | -0.009 | -0.012 | 0.003 | 0.002 | 0.001 | 0.009 | 0.022 | 0.029 | 0.031
390 | -0.005 | 0.001 | 0.014 | 0.024 | 0.014 | 0.014 | 0.028 | 0.052 | 0.098 |  | 390 | -0.009 | -0.012 | 0.003 | 0.002 | 0.001 | 0.009 | 0.022 | 0.029 | 0.03
391 | -0.005 | 0.001 | 0.014 | 0.023 | 0.014 | 0.014 | 0.028 | 0.052 | 0.097 |  | 391 | -0.009 | -0.012 | 0.003 | 0.002 | 0.001 | 0.009 | 0.022 | 0.029 | 0.03
392 | -0.005 | 0.001 | 0.014 | 0.023 | 0.014 | 0.014 | 0.028 | 0.051 | 0.097 |  | 392 | -0.009 | -0.012 | 0.003 | 0.002 | 0.001 | 0.009 | 0.022 | 0.029 | 0.03
393 | -0.005 | 0.001 | 0.014 | 0.023 | 0.014 | 0.014 | 0.027 | 0.051 | 0.096 |  | 393 | -0.009 | -0.012 | 0.003 | 0.002 | 0.001 | 0.009 | 0.022 | 0.029 | 0.03
394 | -0.005 | 0.001 | 0.014 | 0.023 | 0.014 | 0.013 | 0.027 | 0.05 | 0.096 |  | 394 | -0.009 | -0.012 | 0.003 | 0.002 | 0.001 | 0.009 | 0.022 | 0.029 | 0.03
395 | -0.005 | 0.001 | 0.014 | 0.022 | 0.014 | 0.013 | 0.027 | 0.05 | 0.096 |  | 395 | -0.009 | -0.011 | 0.003 | 0.002 | 0.001 | 0.009 | 0.022 | 0.029 | 0.03
396 | -0.005 | 0.001 | 0.014 | 0.022 | 0.014 | 0.013 | 0.027 | 0.05 | 0.095 |  | 396 | -0.009 | -0.011 | 0.003 | 0.002 | 0.001 | 0.009 | 0.022 | 0.029 | 0.03
397 | -0.005 | 0.001 | 0.014 | 0.022 | 0.013 | 0.013 | 0.027 | 0.05 | 0.095 |  | 397 | -0.008 | -0.011 | 0.003 | 0.0015 | 0 | 0.009 | 0.021 | 0.029 | 0.03
398 | -0.005 | 0.001 | 0.014 | 0.022 | 0.013 | 0.013 | 0.027 | 0.049 | 0.094 |  | 398 | -0.008 | -0.011 | 0.003 | 0.0015 | 0 | 0.009 | 0.021 | 0.029 | 0.03
399 | -0.005 | 0.001 | 0.014 | 0.022 | 0.013 | 0.013 | 0.026 | 0.049 | 0.094 |  | 399 | -0.008 | -0.011 | 0.003 | 0.0015 | 0 | 0.009 | 0.021 | 0.029 | 0.03
400 | -0.005 | 0.001 | 0.014 | 0.022 | 0.013 | 0.013 | 0.026 | 0.049 | 0.094 |  | 400 | -0.008 | -0.011 | 0.003 | 0.002 | 0.001 | 0.008 | 0.021 | 0.029 | 0.03

## (C)=5 mgL
| 10:10 | 10:40 | 11:10 | 11:40 | 12:10 | 13:10 | 14:10 | 15:10 | 16:10
| 0 | 0.5 | 1 | 1.5 | 2 | 3 | 4 | 5 | 6
Wavelength nm. | RawData ... | RawData ... | RawData ... | RawData ... | RawData ... | RawData ... | RawData ... | RawData ... | RawData ...
190 | 0.763 | -0.201 | -0.347 | -0.018 | -0.018 | 0.238 | -1.031 | 0.218 | -0.416
191 | 0.329 | -0.192 | -0.191 | -0.288 | 0.024 | -0.081 | 0.258 | -0.487 | 0.271
192 | 1.881 | 0.616 | -0.133 | 0.58 | 0.391 | 0.725 | -0.487 | 0.54 | -0.482
193 | 0.241 | -0.041 | 0.572 | -0.149 | -0.17 | -0.548 | -0.075 | -0.253 | 0.05
194 | 0.074 | 0.015 | 0.917 | 0.56 | -0.499 | 0.508 | -0.131 | -0.198 | -0.044
195 | 0.591 | 0.592 | 0.139 | 0.307 | 0.744 | 0.052 | -0.08 | 0.133 | 0.619
196 | 2.111 | -1.125 | 0.038 | -0.325 | 0.388 | -0.244 | -0.334 | -0.292 | -0.273
197 | 2.089 | 0.405 | 0.131 | -0.82 | 0.061 | -0.53 | -0.061 | -0.492 | -0.213
198 | 0.79 | -0.926 | -0.956 | -0.981 | -0.243 | -0.631 | -0.466 | -0.546 | 0.047
199 | -0.699 | -0.586 | -0.516 | -0.463 | -0.787 | -1.183 | -0.623 | -0.566 | -0.414
200 | -1.364 | -0.489 | -0.392 | -0.588 | -0.288 | -0.43 | -0.677 | -0.688 | -0.56
201 | -0.886 | -0.829 | -0.748 | -0.883 | -0.751 | -1.002 | -0.606 | -0.64 | -0.555
202 | -2.493 | -0.781 | -1.066 | -1.726 | -1.011 | -0.954 | -1.11 | -0.987 | -0.996
203 | -4 | -1.232 | -1.533 | -2.062 | -1.235 | -1.487 | -1.13 | -1.417 | -1.443
204 | -2.668 | -1.03 | -1.154 | -1.371 | -1.216 | -0.942 | -0.904 | -1.541 | -0.891
205 | -1.457 | -1.306 | -1.426 | -1.472 | -1.218 | -1.291 | -1.196 | -1.149 | -1.208
206 | -1.607 | -1.482 | -1.404 | -1.585 | -1.315 | -1.45 | -1.482 | -1.495 | -1.44
207 | -1.49 | -1.411 | -1.376 | -1.398 | -1.341 | -1.406 | -1.401 | -1.611 | -1.499
208 | -1.212 | -0.994 | -1.041 | -1.091 | -1.023 | -1.098 | -1.09 | -1.104 | -1.146
209 | -0.94 | -0.834 | -0.865 | -0.896 | -0.869 | -0.92 | -0.92 | -0.955 | -0.982
210 | -0.736 | -0.627 | -0.665 | -0.717 | -0.675 | -0.75 | -0.741 | -0.774 | -0.802
211 | -0.575 | -0.474 | -0.522 | -0.565 | -0.529 | -0.599 | -0.595 | -0.625 | -0.663
212 | -0.434 | -0.348 | -0.397 | -0.445 | -0.414 | -0.487 | -0.489 | -0.521 | -0.559
213 | -0.333 | -0.259 | -0.31 | -0.363 | -0.333 | -0.413 | -0.41 | -0.446 | -0.488
214 | -0.323 | -0.247 | -0.293 | -0.346 | -0.313 | -0.39 | -0.385 | -0.421 | -0.464
215 | -0.366 | -0.275 | -0.315 | -0.361 | -0.328 | -0.399 | -0.391 | -0.419 | -0.461
216 | -0.397 | -0.302 | -0.336 | -0.378 | -0.341 | -0.409 | -0.399 | -0.426 | -0.464
217 | -0.404 | -0.309 | -0.338 | -0.379 | -0.342 | -0.409 | -0.393 | -0.42 | -0.458
218 | -0.432 | -0.333 | -0.36 | -0.399 | -0.359 | -0.423 | -0.404 | -0.427 | -0.465
219 | -0.468 | -0.363 | -0.381 | -0.419 | -0.376 | -0.436 | -0.415 | -0.436 | -0.472
220 | -0.47 | -0.363 | -0.381 | -0.417 | -0.374 | -0.434 | -0.41 | -0.43 | -0.466
221 | -0.434 | -0.334 | -0.352 | -0.392 | -0.348 | -0.411 | -0.387 | -0.41 | -0.446
222 | -0.42 | -0.321 | -0.338 | -0.379 | -0.335 | -0.398 | -0.374 | -0.397 | -0.435
223 | -0.481 | -0.372 | -0.382 | -0.416 | -0.371 | -0.427 | -0.399 | -0.417 | -0.45
224 | -0.579 | -0.456 | -0.454 | -0.48 | -0.432 | -0.477 | -0.446 | -0.455 | -0.484
225 | -0.65 | -0.52 | -0.511 | -0.528 | -0.48 | -0.516 | -0.482 | -0.484 | -0.509
226 | -0.682 | -0.55 | -0.535 | -0.549 | -0.501 | -0.532 | -0.496 | -0.495 | -0.518
227 | -0.675 | -0.547 | -0.533 | -0.544 | -0.498 | -0.526 | -0.493 | -0.49 | -0.509
228 | -0.646 | -0.524 | -0.513 | -0.523 | -0.48 | -0.507 | -0.477 | -0.475 | -0.491
229 | -0.602 | -0.488 | -0.48 | -0.491 | -0.451 | -0.479 | -0.451 | -0.451 | -0.467
230 | -0.549 | -0.443 | -0.439 | -0.452 | -0.415 | -0.444 | -0.42 | -0.422 | -0.437
231 | -0.489 | -0.391 | -0.391 | -0.408 | -0.373 | -0.404 | -0.384 | -0.389 | -0.404
232 | -0.425 | -0.336 | -0.344 | -0.362 | -0.332 | -0.364 | -0.349 | -0.357 | -0.371
233 | -0.354 | -0.275 | -0.292 | -0.312 | -0.286 | -0.32 | -0.312 | -0.323 | -0.335
234 | -0.277 | -0.21 | -0.234 | -0.257 | -0.237 | -0.272 | -0.27 | -0.285 | -0.295
235 | -0.196 | -0.14 | -0.17 | -0.197 | -0.18 | -0.22 | -0.223 | -0.242 | -0.253
236 | -0.105 | -0.061 | -0.099 | -0.131 | -0.117 | -0.163 | -0.169 | -0.193 | -0.205
237 | -0.011 | 0.022 | -0.022 | -0.06 | -0.048 | -0.101 | -0.111 | -0.14 | -0.155
238 | 0.085 | 0.107 | 0.056 | 0.012 | 0.02 | -0.038 | -0.052 | -0.087 | -0.103
239 | 0.18 | 0.19 | 0.133 | 0.083 | 0.088 | 0.024 | 0.008 | -0.033 | -0.053
240 | 0.275 | 0.274 | 0.21 | 0.153 | 0.157 | 0.087 | 0.067 | 0.02 | -0.003
241 | 0.376 | 0.363 | 0.291 | 0.228 | 0.23 | 0.152 | 0.129 | 0.074 | 0.048
242 | 0.487 | 0.461 | 0.379 | 0.31 | 0.31 | 0.223 | 0.196 | 0.134 | 0.105
243 | 0.604 | 0.565 | 0.475 | 0.397 | 0.394 | 0.299 | 0.266 | 0.198 | 0.165
244 | 0.726 | 0.67 | 0.573 | 0.486 | 0.481 | 0.375 | 0.34 | 0.263 | 0.224
245 | 0.839 | 0.768 | 0.663 | 0.568 | 0.56 | 0.444 | 0.407 | 0.321 | 0.28
246 | 0.926 | 0.847 | 0.735 | 0.634 | 0.623 | 0.502 | 0.461 | 0.37 | 0.326
247 | 0.981 | 0.895 | 0.779 | 0.676 | 0.664 | 0.541 | 0.498 | 0.404 | 0.358
248 | 1.017 | 0.928 | 0.81 | 0.705 | 0.694 | 0.569 | 0.525 | 0.429 | 0.383
249 | 1.066 | 0.972 | 0.852 | 0.744 | 0.733 | 0.604 | 0.559 | 0.461 | 0.412
250 | 1.142 | 1.041 | 0.914 | 0.803 | 0.791 | 0.655 | 0.608 | 0.504 | 0.454
251 | 1.228 | 1.117 | 0.983 | 0.868 | 0.852 | 0.711 | 0.661 | 0.552 | 0.5
252 | 1.307 | 1.186 | 1.049 | 0.928 | 0.91 | 0.763 | 0.71 | 0.597 | 0.542
253 | 1.463 | 1.233 | 1.093 | 0.967 | 0.95 | 0.798 | 0.745 | 0.628 | 0.571
254 | 1.348 | 1.222 | 1.083 | 0.961 | 0.943 | 0.795 | 0.741 | 0.627 | 0.571
255 | 1.262 | 1.146 | 1.019 | 0.903 | 0.888 | 0.748 | 0.698 | 0.591 | 0.54
256 | 1.124 | 1.023 | 0.911 | 0.807 | 0.796 | 0.668 | 0.626 | 0.53 | 0.484
257 | 0.975 | 0.895 | 0.794 | 0.705 | 0.695 | 0.584 | 0.547 | 0.464 | 0.425
258 | 0.856 | 0.792 | 0.702 | 0.624 | 0.616 | 0.519 | 0.486 | 0.413 | 0.379
259 | 0.762 | 0.71 | 0.631 | 0.561 | 0.556 | 0.468 | 0.439 | 0.374 | 0.343
260 | 0.673 | 0.632 | 0.561 | 0.498 | 0.498 | 0.418 | 0.393 | 0.335 | 0.308
261 | 0.576 | 0.549 | 0.488 | 0.435 | 0.436 | 0.366 | 0.345 | 0.295 | 0.272
262 | 0.486 | 0.47 | 0.419 | 0.375 | 0.377 | 0.317 | 0.299 | 0.257 | 0.238
263 | 0.413 | 0.407 | 0.364 | 0.327 | 0.331 | 0.278 | 0.263 | 0.228 | 0.212
264 | 0.369 | 0.368 | 0.331 | 0.298 | 0.303 | 0.255 | 0.242 | 0.21 | 0.196
265 | 0.348 | 0.35 | 0.315 | 0.284 | 0.29 | 0.244 | 0.232 | 0.202 | 0.189
266 | 0.331 | 0.335 | 0.302 | 0.273 | 0.279 | 0.236 | 0.225 | 0.197 | 0.184
267 | 0.311 | 0.318 | 0.287 | 0.261 | 0.268 | 0.227 | 0.216 | 0.19 | 0.179
268 | 0.296 | 0.305 | 0.277 | 0.252 | 0.259 | 0.22 | 0.21 | 0.186 | 0.175
269 | 0.277 | 0.29 | 0.264 | 0.241 | 0.249 | 0.212 | 0.203 | 0.18 | 0.17
270 | 0.249 | 0.266 | 0.243 | 0.223 | 0.231 | 0.197 | 0.19 | 0.169 | 0.161
271 | 0.227 | 0.247 | 0.227 | 0.209 | 0.218 | 0.186 | 0.179 | 0.161 | 0.154
272 | 0.224 | 0.244 | 0.225 | 0.208 | 0.217 | 0.186 | 0.179 | 0.162 | 0.154
273 | 0.237 | 0.255 | 0.235 | 0.218 | 0.226 | 0.195 | 0.188 | 0.169 | 0.162
274 | 0.253 | 0.27 | 0.249 | 0.23 | 0.238 | 0.205 | 0.198 | 0.178 | 0.17
275 | 0.267 | 0.282 | 0.26 | 0.24 | 0.249 | 0.215 | 0.207 | 0.186 | 0.178
276 | 0.276 | 0.29 | 0.267 | 0.246 | 0.254 | 0.22 | 0.212 | 0.191 | 0.182
277 | 0.266 | 0.282 | 0.26 | 0.241 | 0.25 | 0.216 | 0.208 | 0.188 | 0.18
278 | 0.237 | 0.257 | 0.239 | 0.222 | 0.231 | 0.201 | 0.194 | 0.177 | 0.17
279 | 0.204 | 0.229 | 0.214 | 0.2 | 0.21 | 0.183 | 0.178 | 0.163 | 0.157
280 | 0.182 | 0.209 | 0.196 | 0.185 | 0.195 | 0.171 | 0.166 | 0.154 | 0.149
281 | 0.179 | 0.206 | 0.194 | 0.183 | 0.194 | 0.17 | 0.165 | 0.153 | 0.148
282 | 0.19 | 0.215 | 0.202 | 0.191 | 0.201 | 0.176 | 0.172 | 0.159 | 0.154
283 | 0.199 | 0.222 | 0.209 | 0.197 | 0.207 | 0.182 | 0.177 | 0.163 | 0.158
284 | 0.191 | 0.215 | 0.202 | 0.191 | 0.202 | 0.177 | 0.172 | 0.16 | 0.155
285 | 0.164 | 0.191 | 0.182 | 0.173 | 0.184 | 0.162 | 0.158 | 0.148 | 0.144
286 | 0.134 | 0.165 | 0.158 | 0.152 | 0.164 | 0.145 | 0.142 | 0.134 | 0.132
287 | 0.11 | 0.143 | 0.139 | 0.135 | 0.147 | 0.13 | 0.129 | 0.123 | 0.122
288 | 0.094 | 0.128 | 0.126 | 0.122 | 0.136 | 0.12 | 0.12 | 0.115 | 0.115
289 | 0.085 | 0.12 | 0.118 | 0.116 | 0.129 | 0.115 | 0.114 | 0.111 | 0.11
290 | 0.09 | 0.124 | 0.122 | 0.119 | 0.132 | 0.117 | 0.117 | 0.113 | 0.112
291 | 0.115 | 0.144 | 0.14 | 0.136 | 0.148 | 0.131 | 0.129 | 0.124 | 0.122
292 | 0.149 | 0.173 | 0.166 | 0.158 | 0.17 | 0.15 | 0.147 | 0.139 | 0.136
293 | 0.192 | 0.21 | 0.199 | 0.187 | 0.198 | 0.174 | 0.17 | 0.158 | 0.154
294 | 0.252 | 0.261 | 0.244 | 0.227 | 0.237 | 0.208 | 0.202 | 0.185 | 0.178
295 | 0.296 | 0.298 | 0.276 | 0.257 | 0.265 | 0.231 | 0.223 | 0.203 | 0.195
296 | 0.273 | 0.279 | 0.261 | 0.242 | 0.25 | 0.219 | 0.212 | 0.194 | 0.187
297 | 0.198 | 0.213 | 0.202 | 0.189 | 0.198 | 0.174 | 0.171 | 0.159 | 0.155
298 | 0.118 | 0.143 | 0.139 | 0.133 | 0.144 | 0.129 | 0.128 | 0.122 | 0.121
299 | 0.063 | 0.094 | 0.095 | 0.095 | 0.107 | 0.098 | 0.099 | 0.097 | 0.099
300 | 0.026 | 0.062 | 0.066 | 0.069 | 0.082 | 0.076 | 0.079 | 0.08 | 0.083
301 | 0.004 | 0.042 | 0.049 | 0.054 | 0.067 | 0.064 | 0.067 | 0.07 | 0.075
302 | -0.008 | 0.03 | 0.039 | 0.045 | 0.059 | 0.057 | 0.06 | 0.065 | 0.07
303 | -0.014 | 0.025 | 0.034 | 0.041 | 0.054 | 0.053 | 0.057 | 0.062 | 0.068
304 | -0.016 | 0.022 | 0.032 | 0.039 | 0.052 | 0.052 | 0.056 | 0.062 | 0.067
305 | -0.016 | 0.022 | 0.032 | 0.039 | 0.052 | 0.052 | 0.056 | 0.062 | 0.067
306 | -0.017 | 0.021 | 0.031 | 0.038 | 0.051 | 0.051 | 0.056 | 0.061 | 0.067
307 | -0.015 | 0.022 | 0.032 | 0.039 | 0.052 | 0.052 | 0.056 | 0.062 | 0.068
308 | -0.013 | 0.023 | 0.034 | 0.041 | 0.054 | 0.054 | 0.058 | 0.064 | 0.069
309 | -0.012 | 0.024 | 0.034 | 0.041 | 0.054 | 0.054 | 0.058 | 0.064 | 0.069
310 | -0.01 | 0.025 | 0.035 | 0.042 | 0.054 | 0.054 | 0.059 | 0.064 | 0.07
311 | -0.009 | 0.026 | 0.036 | 0.043 | 0.055 | 0.055 | 0.06 | 0.065 | 0.071
312 | -0.007 | 0.027 | 0.037 | 0.044 | 0.056 | 0.057 | 0.061 | 0.066 | 0.072
313 | -0.005 | 0.028 | 0.038 | 0.045 | 0.057 | 0.057 | 0.061 | 0.066 | 0.072
314 | -0.004 | 0.029 | 0.039 | 0.046 | 0.057 | 0.057 | 0.062 | 0.067 | 0.072
315 | -0.002 | 0.03 | 0.039 | 0.046 | 0.058 | 0.057 | 0.062 | 0.067 | 0.072
316 | -0.001 | 0.031 | 0.041 | 0.047 | 0.059 | 0.058 | 0.062 | 0.067 | 0.072
317 | 0.001 | 0.032 | 0.041 | 0.047 | 0.06 | 0.058 | 0.062 | 0.067 | 0.073
318 | 0.001 | 0.031 | 0.04 | 0.047 | 0.059 | 0.058 | 0.062 | 0.067 | 0.072
319 | 0.002 | 0.032 | 0.041 | 0.047 | 0.059 | 0.058 | 0.062 | 0.067 | 0.072
320 | 0.003 | 0.032 | 0.041 | 0.048 | 0.06 | 0.058 | 0.062 | 0.067 | 0.072
321 | 0.004 | 0.033 | 0.041 | 0.047 | 0.06 | 0.058 | 0.062 | 0.066 | 0.072
322 | 0.005 | 0.033 | 0.041 | 0.048 | 0.06 | 0.058 | 0.061 | 0.066 | 0.071
323 | 0.007 | 0.035 | 0.043 | 0.049 | 0.061 | 0.059 | 0.062 | 0.066 | 0.071
324 | 0.009 | 0.035 | 0.043 | 0.049 | 0.061 | 0.059 | 0.063 | 0.066 | 0.071
325 | 0.009 | 0.035 | 0.043 | 0.049 | 0.061 | 0.058 | 0.062 | 0.066 | 0.071
326 | 0.01 | 0.035 | 0.042 | 0.049 | 0.061 | 0.058 | 0.062 | 0.065 | 0.07
327 | 0.01 | 0.035 | 0.042 | 0.048 | 0.061 | 0.057 | 0.061 | 0.065 | 0.069
328 | 0.011 | 0.035 | 0.042 | 0.048 | 0.061 | 0.057 | 0.061 | 0.064 | 0.069
329 | 0.012 | 0.036 | 0.043 | 0.049 | 0.061 | 0.057 | 0.061 | 0.064 | 0.069
330 | 0.014 | 0.037 | 0.044 | 0.049 | 0.062 | 0.057 | 0.061 | 0.064 | 0.069
331 | 0.015 | 0.038 | 0.044 | 0.049 | 0.062 | 0.057 | 0.061 | 0.064 | 0.068
332 | 0.015 | 0.036 | 0.043 | 0.048 | 0.061 | 0.056 | 0.06 | 0.063 | 0.067
333 | 0.014 | 0.035 | 0.041 | 0.047 | 0.06 | 0.055 | 0.058 | 0.062 | 0.066
334 | 0.013 | 0.034 | 0.041 | 0.046 | 0.06 | 0.054 | 0.058 | 0.06 | 0.065
335 | 0.013 | 0.034 | 0.04 | 0.046 | 0.059 | 0.053 | 0.057 | 0.06 | 0.064
336 | 0.014 | 0.034 | 0.04 | 0.045 | 0.059 | 0.053 | 0.056 | 0.059 | 0.064
337 | 0.015 | 0.034 | 0.04 | 0.046 | 0.059 | 0.053 | 0.056 | 0.059 | 0.064
338 | 0.017 | 0.035 | 0.041 | 0.046 | 0.059 | 0.053 | 0.056 | 0.059 | 0.063
339 | 0.018 | 0.036 | 0.041 | 0.047 | 0.06 | 0.054 | 0.056 | 0.059 | 0.063
340 | 0.016 | 0.035 | 0.04 | 0.045 | 0.059 | 0.052 | 0.055 | 0.057 | 0.062
341 | 0.015 | 0.034 | 0.039 | 0.044 | 0.058 | 0.051 | 0.054 | 0.056 | 0.061
342 | 0.015 | 0.033 | 0.038 | 0.044 | 0.057 | 0.05 | 0.053 | 0.056 | 0.06
343 | 0.014 | 0.032 | 0.037 | 0.043 | 0.055 | 0.049 | 0.052 | 0.054 | 0.059
344 | 0.015 | 0.032 | 0.037 | 0.043 | 0.055 | 0.049 | 0.052 | 0.054 | 0.059
345 | 0.017 | 0.033 | 0.038 | 0.043 | 0.056 | 0.049 | 0.052 | 0.054 | 0.059
346 | 0.019 | 0.035 | 0.04 | 0.045 | 0.057 | 0.05 | 0.053 | 0.055 | 0.059
347 | 0.02 | 0.036 | 0.04 | 0.046 | 0.057 | 0.051 | 0.053 | 0.055 | 0.059
348 | 0.019 | 0.035 | 0.039 | 0.044 | 0.055 | 0.049 | 0.052 | 0.054 | 0.058
349 | 0.017 | 0.032 | 0.037 | 0.042 | 0.053 | 0.047 | 0.05 | 0.052 | 0.056
350 | 0.016 | 0.031 | 0.035 | 0.041 | 0.051 | 0.046 | 0.048 | 0.051 | 0.055
351 | 0.015 | 0.03 | 0.034 | 0.04 | 0.05 | 0.045 | 0.048 | 0.05 | 0.054
352 | 0.016 | 0.03 | 0.034 | 0.04 | 0.049 | 0.045 | 0.047 | 0.049 | 0.054
353 | 0.016 | 0.03 | 0.034 | 0.04 | 0.049 | 0.044 | 0.047 | 0.049 | 0.053
354 | 0.016 | 0.029 | 0.034 | 0.039 | 0.048 | 0.044 | 0.046 | 0.048 | 0.053
355 | 0.016 | 0.029 | 0.034 | 0.039 | 0.047 | 0.043 | 0.046 | 0.048 | 0.052
356 | 0.016 | 0.029 | 0.034 | 0.039 | 0.047 | 0.043 | 0.045 | 0.047 | 0.052
357 | 0.016 | 0.028 | 0.033 | 0.038 | 0.046 | 0.042 | 0.045 | 0.047 | 0.051
358 | 0.016 | 0.028 | 0.033 | 0.038 | 0.044 | 0.042 | 0.044 | 0.046 | 0.05
359 | 0.016 | 0.028 | 0.033 | 0.038 | 0.044 | 0.042 | 0.044 | 0.046 | 0.05
360 | 0.017 | 0.028 | 0.033 | 0.038 | 0.043 | 0.042 | 0.044 | 0.046 | 0.05
361 | 0.016 | 0.028 | 0.033 | 0.037 | 0.042 | 0.041 | 0.043 | 0.045 | 0.049
362 | 0.016 | 0.028 | 0.033 | 0.037 | 0.042 | 0.04 | 0.043 | 0.045 | 0.048
363 | 0.017 | 0.028 | 0.033 | 0.037 | 0.042 | 0.04 | 0.042 | 0.044 | 0.048
364 | 0.016 | 0.027 | 0.032 | 0.037 | 0.041 | 0.04 | 0.042 | 0.044 | 0.047
365 | 0.017 | 0.027 | 0.032 | 0.036 | 0.041 | 0.039 | 0.041 | 0.043 | 0.047
366 | 0.017 | 0.027 | 0.032 | 0.036 | 0.041 | 0.039 | 0.041 | 0.043 | 0.047
367 | 0.017 | 0.027 | 0.031 | 0.036 | 0.04 | 0.038 | 0.04 | 0.042 | 0.046
368 | 0.017 | 0.027 | 0.031 | 0.036 | 0.04 | 0.038 | 0.04 | 0.042 | 0.046
369 | 0.017 | 0.026 | 0.031 | 0.035 | 0.039 | 0.038 | 0.039 | 0.041 | 0.045
370 | 0.017 | 0.026 | 0.031 | 0.035 | 0.039 | 0.037 | 0.039 | 0.041 | 0.045
371 | 0.017 | 0.026 | 0.03 | 0.034 | 0.039 | 0.037 | 0.039 | 0.041 | 0.044
372 | 0.017 | 0.026 | 0.03 | 0.034 | 0.039 | 0.037 | 0.039 | 0.04 | 0.044
373 | 0.017 | 0.026 | 0.03 | 0.034 | 0.038 | 0.036 | 0.038 | 0.04 | 0.044
374 | 0.017 | 0.026 | 0.029 | 0.033 | 0.038 | 0.036 | 0.038 | 0.04 | 0.043
375 | 0.017 | 0.025 | 0.029 | 0.033 | 0.038 | 0.036 | 0.037 | 0.039 | 0.043
376 | 0.017 | 0.025 | 0.029 | 0.032 | 0.037 | 0.036 | 0.037 | 0.039 | 0.042
377 | 0.017 | 0.025 | 0.029 | 0.032 | 0.037 | 0.035 | 0.037 | 0.038 | 0.042
378 | 0.017 | 0.025 | 0.028 | 0.031 | 0.037 | 0.035 | 0.036 | 0.038 | 0.041
379 | 0.017 | 0.025 | 0.028 | 0.031 | 0.036 | 0.035 | 0.036 | 0.037 | 0.041
380 | 0.017 | 0.025 | 0.028 | 0.031 | 0.036 | 0.034 | 0.035 | 0.037 | 0.041
381 | 0.017 | 0.025 | 0.028 | 0.031 | 0.036 | 0.034 | 0.035 | 0.037 | 0.04
382 | 0.017 | 0.025 | 0.027 | 0.03 | 0.035 | 0.034 | 0.035 | 0.036 | 0.04
383 | 0.017 | 0.025 | 0.027 | 0.03 | 0.035 | 0.033 | 0.035 | 0.036 | 0.04
384 | 0.017 | 0.024 | 0.027 | 0.03 | 0.035 | 0.033 | 0.034 | 0.036 | 0.039
385 | 0.017 | 0.024 | 0.027 | 0.03 | 0.035 | 0.033 | 0.034 | 0.035 | 0.039
386 | 0.017 | 0.024 | 0.027 | 0.029 | 0.034 | 0.032 | 0.034 | 0.035 | 0.039
387 | 0.017 | 0.023 | 0.026 | 0.029 | 0.034 | 0.032 | 0.033 | 0.035 | 0.038
388 | 0.017 | 0.023 | 0.026 | 0.029 | 0.034 | 0.032 | 0.033 | 0.035 | 0.038
389 | 0.017 | 0.023 | 0.026 | 0.028 | 0.033 | 0.032 | 0.033 | 0.034 | 0.038
390 | 0.017 | 0.023 | 0.026 | 0.028 | 0.033 | 0.031 | 0.032 | 0.034 | 0.037
391 | 0.017 | 0.022 | 0.026 | 0.028 | 0.033 | 0.031 | 0.032 | 0.034 | 0.037
392 | 0.017 | 0.022 | 0.025 | 0.028 | 0.033 | 0.031 | 0.032 | 0.033 | 0.037
393 | 0.017 | 0.022 | 0.025 | 0.028 | 0.032 | 0.031 | 0.032 | 0.033 | 0.036
394 | 0.017 | 0.022 | 0.025 | 0.027 | 0.032 | 0.03 | 0.031 | 0.033 | 0.036
395 | 0.017 | 0.022 | 0.025 | 0.027 | 0.032 | 0.03 | 0.031 | 0.033 | 0.036
396 | 0.016 | 0.022 | 0.025 | 0.027 | 0.032 | 0.03 | 0.031 | 0.032 | 0.035
397 | 0.016 | 0.021 | 0.024 | 0.027 | 0.031 | 0.03 | 0.03 | 0.032 | 0.035
398 | 0.016 | 0.022 | 0.024 | 0.026 | 0.031 | 0.029 | 0.03 | 0.032 | 0.035
399 | 0.016 | 0.021 | 0.024 | 0.026 | 0.031 | 0.029 | 0.03 | 0.031 | 0.035
400 | 0.016 | 0.021 | 0.024 | 0.026 | 0.031 | 0.029 | 0.03 | 0.031 | 0.034

## (C)=4
| 9:40 | 10:10 | 10:40 | 11:10 | 11:40 | 12:40 | 13:40 | 14:40 | 15:40
| 0 | 0.5 | 1 | 1.5 | 2 | 3 | 4 | 5 | 6
Wavelength nm. | RawData ... | RawData ... | RawData ... | RawData ... | RawData ... | RawData ... | RawData ... | RawData ... | RawData ...
190 | 2.139 | -0.737 | 1.556 | -2.004 | -1.805 | 1.676 | 0.668 | 1.628 | -2.536
191 | 0.408 | -1.376 | 0.675 | -1.244 | -1.172 | -0.744 | -1.163 | -2.044 | -2.095
192 | 0.396 | -1.128 | 0.204 | -0.453 | -1.676 | -1.794 | 0.635 | -1.611 | -2.053
193 | 0.184 | -1.209 | 0.294 | 0.261 | -1.414 | -1.679 | -0.87 | -1.373 | -1.9
194 | -0.283 | -1.144 | 1.233 | -0.453 | -1.612 | -0.476 | -1.719 | -0.666 | -2.22
195 | -1.266 | -0.687 | -0.152 | -0.366 | -0.906 | -1.165 | -0.102 | -1.459 | -3.034
196 | -0.597 | -0.677 | 0.506 | -0.37 | -1.695 | -1.728 | -0.623 | -1.257 | -2.304
197 | 0.272 | -0.778 | 1.145 | 0.056 | -0.352 | -2.433 | 0.681 | -2.554 | -1.509
198 | -0.381 | -2.014 | 0.304 | -1.537 | -0.607 | -2.056 | -1.287 | -2.862 | -2.083
199 | -1.673 | -1.296 | -1.226 | -1.44 | -1.686 | -2.238 | -2.297 | -2.732 | -3.037
200 | -1.642 | -2.126 | -1.731 | -1.939 | -1.229 | -2.058 | -1.734 | -2.546 | -2.589
201 | -1.752 | -2.041 | -2.123 | -2.139 | -2.834 | -2.817 | -3.267 | -2.524 | -3.359
202 | -1.802 | -1.896 | -1.696 | -1.944 | -2.101 | -2.962 | -2.178 | -3.248 | -3.797
203 | -1.684 | -2.471 | -2.169 | -2.334 | -2.473 | -3.276 | -2.797 | -2.983 | -3.054
204 | -1.788 | -2.103 | -1.876 | -1.991 | -2.332 | -3.26 | -2.667 | -2.912 | -3.213
205 | -2.107 | -2.151 | -1.974 | -2.728 | -2.563 | -2.807 | -2.457 | -2.802 | -3.413
206 | -2.279 | -2.513 | -1.646 | -2.214 | -2.612 | -2.756 | -2.778 | -2.872 | -2.493
207 | -1.815 | -2.314 | -1.889 | -2.238 | -2.703 | -2.538 | -2.522 | -2.837 | -2.969
208 | -1.491 | -1.832 | -1.555 | -1.713 | -2.185 | -1.989 | -2.007 | -2.089 | -2.177
209 | -1.294 | -1.485 | -1.439 | -1.56 | -1.677 | -1.736 | -1.712 | -1.96 | -1.81
210 | -1.112 | -1.322 | -1.256 | -1.395 | -1.389 | -1.446 | -1.473 | -1.528 | -1.62
211 | -0.966 | -1.135 | -1.075 | -1.196 | -1.205 | -1.286 | -1.296 | -1.342 | -1.424
212 | -0.841 | -0.969 | -0.964 | -1.081 | -1.137 | -1.148 | -1.187 | -1.236 | -1.301
213 | -0.743 | -0.889 | -0.888 | -0.988 | -1.037 | -1.068 | -1.119 | -1.158 | -1.193
214 | -0.705 | -0.848 | -0.863 | -0.962 | -0.994 | -1.019 | -1.079 | -1.117 | -1.16
215 | -0.74 | -0.876 | -0.899 | -0.982 | -1.012 | -1.044 | -1.067 | -1.116 | -1.144
216 | -0.744 | -0.906 | -0.885 | -0.973 | -1.007 | -1.025 | -1.048 | -1.094 | -1.117
217 | -0.743 | -0.912 | -0.889 | -0.967 | -1.004 | -1.019 | -1.045 | -1.081 | -1.104
218 | -0.773 | -0.921 | -0.923 | -1.006 | -1.031 | -1.047 | -1.066 | -1.102 | -1.129
219 | -0.794 | -0.956 | -0.943 | -1.023 | -1.045 | -1.049 | -1.074 | -1.11 | -1.131
220 | -0.793 | -0.952 | -0.937 | -1.011 | -1.037 | -1.042 | -1.064 | -1.095 | -1.116
221 | -0.759 | -0.924 | -0.91 | -0.987 | -1.017 | -1.022 | -1.048 | -1.085 | -1.104
222 | -0.744 | -0.906 | -0.895 | -0.971 | -0.993 | -1.011 | -1.026 | -1.064 | -1.08
223 | -0.792 | -0.952 | -0.932 | -1.002 | -1.022 | -1.032 | -1.046 | -1.072 | -1.092
224 | -0.873 | -1.019 | -1.011 | -1.064 | -1.077 | -1.075 | -1.09 | -1.11 | -1.121
225 | -0.925 | -1.071 | -1.055 | -1.102 | -1.107 | -1.101 | -1.11 | -1.125 | -1.124
226 | -0.943 | -1.081 | -1.078 | -1.11 | -1.115 | -1.104 | -1.118 | -1.119 | -1.126
227 | -0.925 | -1.069 | -1.056 | -1.085 | -1.093 | -1.078 | -1.091 | -1.098 | -1.099
228 | -0.893 | -1.034 | -1.027 | -1.055 | -1.059 | -1.05 | -1.06 | -1.067 | -1.067
229 | -0.848 | -0.986 | -0.984 | -1.01 | -1.016 | -1.009 | -1.02 | -1.029 | -1.029
230 | -0.793 | -0.929 | -0.926 | -0.959 | -0.966 | -0.959 | -0.972 | -0.982 | -0.985
231 | -0.734 | -0.867 | -0.868 | -0.901 | -0.912 | -0.905 | -0.92 | -0.931 | -0.936
232 | -0.672 | -0.798 | -0.805 | -0.842 | -0.853 | -0.85 | -0.866 | -0.881 | -0.887
233 | -0.602 | -0.722 | -0.739 | -0.776 | -0.792 | -0.791 | -0.807 | -0.825 | -0.834
234 | -0.524 | -0.638 | -0.662 | -0.702 | -0.721 | -0.724 | -0.742 | -0.764 | -0.774
235 | -0.441 | -0.554 | -0.578 | -0.624 | -0.645 | -0.652 | -0.673 | -0.697 | -0.713
236 | -0.356 | -0.464 | -0.489 | -0.542 | -0.566 | -0.577 | -0.6 | -0.629 | -0.649
237 | -0.264 | -0.367 | -0.393 | -0.454 | -0.483 | -0.499 | -0.523 | -0.56 | -0.579
238 | -0.17 | -0.268 | -0.298 | -0.368 | -0.398 | -0.419 | -0.446 | -0.488 | -0.512
239 | -0.077 | -0.17 | -0.203 | -0.281 | -0.315 | -0.341 | -0.37 | -0.416 | -0.445
240 | 0.014 | -0.075 | -0.107 | -0.195 | -0.232 | -0.264 | -0.296 | -0.346 | -0.378
241 | 0.109 | 0.026 | -0.009 | -0.106 | -0.149 | -0.186 | -0.219 | -0.276 | -0.312
242 | 0.214 | 0.136 | 0.096 | -0.011 | -0.061 | -0.101 | -0.138 | -0.201 | -0.242
243 | 0.325 | 0.251 | 0.209 | 0.09 | 0.034 | -0.013 | -0.053 | -0.123 | -0.169
244 | 0.437 | 0.367 | 0.324 | 0.19 | 0.13 | 0.075 | 0.032 | -0.045 | -0.099
245 | 0.537 | 0.471 | 0.428 | 0.281 | 0.218 | 0.156 | 0.111 | 0.025 | -0.032
246 | 0.618 | 0.559 | 0.511 | 0.357 | 0.289 | 0.224 | 0.177 | 0.085 | 0.024
247 | 0.673 | 0.617 | 0.569 | 0.41 | 0.34 | 0.271 | 0.224 | 0.131 | 0.068
248 | 0.714 | 0.661 | 0.612 | 0.451 | 0.38 | 0.31 | 0.262 | 0.168 | 0.104
249 | 0.765 | 0.715 | 0.665 | 0.5 | 0.426 | 0.355 | 0.306 | 0.21 | 0.144
250 | 0.837 | 0.79 | 0.739 | 0.565 | 0.488 | 0.415 | 0.364 | 0.262 | 0.193
251 | 0.913 | 0.87 | 0.816 | 0.635 | 0.554 | 0.477 | 0.424 | 0.316 | 0.243
252 | 0.983 | 0.947 | 0.89 | 0.7 | 0.617 | 0.534 | 0.479 | 0.367 | 0.289
253 | 1.127 | 1 | 0.946 | 0.748 | 0.664 | 0.577 | 0.52 | 0.405 | 0.324
254 | 1.017 | 0.998 | 0.947 | 0.751 | 0.667 | 0.58 | 0.526 | 0.411 | 0.332
255 | 0.949 | 0.931 | 0.887 | 0.701 | 0.624 | 0.543 | 0.492 | 0.385 | 0.311
256 | 0.836 | 0.811 | 0.774 | 0.609 | 0.542 | 0.471 | 0.426 | 0.331 | 0.266
257 | 0.717 | 0.682 | 0.649 | 0.511 | 0.452 | 0.393 | 0.353 | 0.271 | 0.218
258 | 0.626 | 0.583 | 0.554 | 0.434 | 0.383 | 0.333 | 0.298 | 0.227 | 0.181
259 | 0.553 | 0.505 | 0.481 | 0.375 | 0.33 | 0.287 | 0.256 | 0.193 | 0.153
260 | 0.481 | 0.432 | 0.414 | 0.32 | 0.28 | 0.244 | 0.216 | 0.161 | 0.127
261 | 0.403 | 0.358 | 0.344 | 0.263 | 0.228 | 0.2 | 0.175 | 0.127 | 0.099
262 | 0.333 | 0.29 | 0.279 | 0.211 | 0.181 | 0.159 | 0.137 | 0.096 | 0.073
263 | 0.276 | 0.235 | 0.228 | 0.169 | 0.145 | 0.127 | 0.107 | 0.072 | 0.053
264 | 0.241 | 0.202 | 0.198 | 0.146 | 0.123 | 0.108 | 0.09 | 0.059 | 0.042
265 | 0.225 | 0.188 | 0.184 | 0.135 | 0.114 | 0.101 | 0.083 | 0.054 | 0.039
266 | 0.213 | 0.175 | 0.173 | 0.127 | 0.108 | 0.095 | 0.078 | 0.051 | 0.037
267 | 0.197 | 0.161 | 0.16 | 0.117 | 0.099 | 0.088 | 0.072 | 0.047 | 0.034
268 | 0.186 | 0.151 | 0.151 | 0.111 | 0.093 | 0.083 | 0.068 | 0.044 | 0.032
269 | 0.172 | 0.138 | 0.137 | 0.101 | 0.085 | 0.077 | 0.062 | 0.04 | 0.029
270 | 0.15 | 0.117 | 0.117 | 0.086 | 0.071 | 0.065 | 0.051 | 0.031 | 0.023
271 | 0.133 | 0.103 | 0.103 | 0.074 | 0.061 | 0.057 | 0.044 | 0.026 | 0.018
272 | 0.133 | 0.102 | 0.103 | 0.075 | 0.062 | 0.058 | 0.045 | 0.028 | 0.02
273 | 0.144 | 0.113 | 0.114 | 0.085 | 0.072 | 0.067 | 0.054 | 0.035 | 0.028
274 | 0.158 | 0.127 | 0.127 | 0.097 | 0.083 | 0.078 | 0.064 | 0.045 | 0.036
275 | 0.17 | 0.139 | 0.139 | 0.108 | 0.093 | 0.087 | 0.073 | 0.053 | 0.044
276 | 0.177 | 0.146 | 0.146 | 0.114 | 0.099 | 0.092 | 0.079 | 0.058 | 0.048
277 | 0.169 | 0.139 | 0.14 | 0.109 | 0.095 | 0.089 | 0.076 | 0.056 | 0.047
278 | 0.145 | 0.117 | 0.118 | 0.092 | 0.08 | 0.076 | 0.064 | 0.046 | 0.039
279 | 0.119 | 0.092 | 0.094 | 0.072 | 0.062 | 0.06 | 0.049 | 0.034 | 0.029
280 | 0.103 | 0.077 | 0.079 | 0.061 | 0.052 | 0.051 | 0.041 | 0.027 | 0.024
281 | 0.102 | 0.077 | 0.079 | 0.062 | 0.052 | 0.052 | 0.042 | 0.029 | 0.025
282 | 0.112 | 0.087 | 0.089 | 0.07 | 0.06 | 0.059 | 0.049 | 0.035 | 0.031
283 | 0.119 | 0.095 | 0.097 | 0.076 | 0.067 | 0.065 | 0.055 | 0.04 | 0.036
284 | 0.112 | 0.088 | 0.091 | 0.072 | 0.063 | 0.062 | 0.052 | 0.038 | 0.034
285 | 0.09 | 0.069 | 0.071 | 0.056 | 0.048 | 0.049 | 0.04 | 0.029 | 0.026
286 | 0.066 | 0.047 | 0.05 | 0.039 | 0.033 | 0.035 | 0.027 | 0.018 | 0.017
287 | 0.048 | 0.03 | 0.033 | 0.025 | 0.02 | 0.024 | 0.017 | 0.01 | 0.01
288 | 0.035 | 0.018 | 0.022 | 0.016 | 0.012 | 0.017 | 0.01 | 0.004 | 0.005
289 | 0.03 | 0.013 | 0.017 | 0.012 | 0.008 | 0.014 | 0.007 | 0.002 | 0.004
290 | 0.036 | 0.02 | 0.023 | 0.017 | 0.013 | 0.019 | 0.012 | 0.006 | 0.007
291 | 0.058 | 0.041 | 0.043 | 0.034 | 0.029 | 0.033 | 0.025 | 0.018 | 0.017
292 | 0.087 | 0.069 | 0.07 | 0.057 | 0.05 | 0.052 | 0.043 | 0.033 | 0.031
293 | 0.124 | 0.106 | 0.104 | 0.087 | 0.077 | 0.076 | 0.065 | 0.053 | 0.048
294 | 0.173 | 0.153 | 0.151 | 0.126 | 0.113 | 0.107 | 0.095 | 0.079 | 0.071
295 | 0.207 | 0.184 | 0.183 | 0.151 | 0.137 | 0.128 | 0.116 | 0.096 | 0.085
296 | 0.186 | 0.164 | 0.165 | 0.136 | 0.124 | 0.117 | 0.106 | 0.087 | 0.077
297 | 0.123 | 0.105 | 0.106 | 0.088 | 0.08 | 0.077 | 0.069 | 0.055 | 0.051
298 | 0.059 | 0.044 | 0.046 | 0.039 | 0.034 | 0.037 | 0.03 | 0.024 | 0.024
299 | 0.016 | 0.003 | 0.006 | 0.005 | 0.004 | 0.01 | 0.005 | 0.003 | 0.006
300 | -0.013 | -0.025 | -0.021 | -0.017 | -0.017 | -0.007 | -0.011 | -0.011 | -0.006
301 | -0.03 | -0.041 | -0.035 | -0.029 | -0.028 | -0.017 | -0.02 | -0.018 | -0.012
302 | -0.039 | -0.05 | -0.044 | -0.036 | -0.034 | -0.022 | -0.025 | -0.022 | -0.015
303 | -0.043 | -0.053 | -0.048 | -0.038 | -0.036 | -0.024 | -0.026 | -0.023 | -0.016
304 | -0.044 | -0.054 | -0.048 | -0.039 | -0.036 | -0.024 | -0.026 | -0.022 | -0.015
305 | -0.043 | -0.054 | -0.048 | -0.038 | -0.035 | -0.023 | -0.025 | -0.021 | -0.014
306 | -0.043 | -0.053 | -0.047 | -0.037 | -0.034 | -0.023 | -0.025 | -0.02 | -0.013
307 | -0.041 | -0.052 | -0.045 | -0.035 | -0.033 | -0.021 | -0.023 | -0.019 | -0.012
308 | -0.038 | -0.049 | -0.043 | -0.033 | -0.03 | -0.019 | -0.02 | -0.016 | -0.009
309 | -0.037 | -0.047 | -0.042 | -0.032 | -0.029 | -0.018 | -0.02 | -0.016 | -0.009
310 | -0.035 | -0.046 | -0.04 | -0.031 | -0.028 | -0.017 | -0.018 | -0.014 | -0.007
311 | -0.033 | -0.044 | -0.038 | -0.029 | -0.026 | -0.015 | -0.017 | -0.013 | -0.006
312 | -0.031 | -0.041 | -0.036 | -0.027 | -0.024 | -0.014 | -0.015 | -0.011 | -0.004
313 | -0.03 | -0.04 | -0.034 | -0.026 | -0.023 | -0.013 | -0.014 | -0.01 | -0.003
314 | -0.028 | -0.038 | -0.033 | -0.025 | -0.022 | -0.012 | -0.013 | -0.009 | -0.002
315 | -0.027 | -0.037 | -0.032 | -0.024 | -0.021 | -0.011 | -0.012 | -0.008 | -0.002
316 | -0.024 | -0.035 | -0.03 | -0.022 | -0.019 | -0.009 | -0.011 | -0.007 | -0.001
317 | -0.023 | -0.034 | -0.028 | -0.021 | -0.018 | -0.008 | -0.009 | -0.006 | 0
318 | -0.022 | -0.033 | -0.028 | -0.02 | -0.018 | -0.008 | -0.009 | -0.006 | 0.001
319 | -0.021 | -0.032 | -0.026 | -0.019 | -0.017 | -0.007 | -0.008 | -0.005 | 0.002
320 | -0.02 | -0.03 | -0.025 | -0.018 | -0.015 | -0.006 | -0.007 | -0.004 | 0.002
321 | -0.019 | -0.029 | -0.024 | -0.018 | -0.015 | -0.006 | -0.007 | -0.004 | 0.002
322 | -0.017 | -0.028 | -0.023 | -0.017 | -0.014 | -0.005 | -0.006 | -0.003 | 0.003
323 | -0.015 | -0.025 | -0.02 | -0.015 | -0.012 | -0.003 | -0.005 | -0.002 | 0.004
324 | -0.014 | -0.024 | -0.019 | -0.014 | -0.012 | -0.003 | -0.004 | -0.001 | 0.005
325 | -0.013 | -0.023 | -0.019 | -0.013 | -0.011 | -0.003 | -0.004 | -0.001 | 0.005
326 | -0.013 | -0.023 | -0.018 | -0.013 | -0.011 | -0.002 | -0.004 | -0.001 | 0.005
327 | -0.012 | -0.022 | -0.018 | -0.013 | -0.011 | -0.002 | -0.003 | -0.001 | 0.005
328 | -0.011 | -0.021 | -0.017 | -0.012 | -0.01 | -0.001 | -0.003 | 0 | 0.006
329 | -0.009 | -0.02 | -0.015 | -0.011 | -0.009 | -0.001 | -0.002 | 0 | 0.006
330 | -0.008 | -0.018 | -0.014 | -0.01 | -0.008 | 0 | -0.001 | 0.001 | 0.007
331 | -0.006 | -0.017 | -0.013 | -0.009 | -0.008 | 0 | -0.001 | 0.001 | 0.007
332 | -0.007 | -0.017 | -0.013 | -0.01 | -0.008 | 0 | -0.001 | 0.001 | 0.007
333 | -0.007 | -0.017 | -0.014 | -0.01 | -0.008 | 0 | -0.002 | 0.001 | 0.006
334 | -0.008 | -0.018 | -0.014 | -0.01 | -0.009 | -0.001 | -0.002 | 0 | 0.006
335 | -0.007 | -0.017 | -0.013 | -0.01 | -0.008 | 0 | -0.002 | 0.001 | 0.006
336 | -0.006 | -0.016 | -0.012 | -0.01 | -0.008 | 0 | -0.001 | 0.001 | 0.007
337 | -0.005 | -0.015 | -0.011 | -0.008 | -0.007 | 0.001 | 0 | 0.002 | 0.007
338 | -0.004 | -0.013 | -0.01 | -0.008 | -0.006 | 0.001 | 0 | 0.002 | 0.007
339 | -0.003 | -0.011 | -0.008 | -0.007 | -0.005 | 0.002 | 0.001 | 0.002 | 0.008
340 | -0.003 | -0.012 | -0.009 | -0.007 | -0.006 | 0.001 | 0 | 0.001 | 0.007
341 | -0.003 | -0.012 | -0.009 | -0.007 | -0.005 | 0.001 | 0 | 0.002 | 0.007
342 | -0.004 | -0.012 | -0.009 | -0.008 | -0.006 | 0.001 | 0 | 0.001 | 0.007
343 | -0.004 | -0.013 | -0.009 | -0.008 | -0.006 | 0.001 | -0.001 | 0.001 | 0.006
344 | -0.004 | -0.012 | -0.009 | -0.008 | -0.006 | 0.001 | -0.001 | 0.001 | 0.006
345 | -0.002 | -0.011 | -0.008 | -0.007 | -0.005 | 0.001 | 0 | 0.001 | 0.007
346 | 0 | -0.009 | -0.006 | -0.005 | -0.004 | 0.003 | 0.001 | 0.003 | 0.007
347 | 0.001 | -0.007 | -0.004 | -0.004 | -0.003 | 0.003 | 0.002 | 0.003 | 0.008
348 | 0 | -0.008 | -0.005 | -0.005 | -0.004 | 0.003 | 0.001 | 0.003 | 0.007
349 | -0.001 | -0.009 | -0.007 | -0.006 | -0.005 | 0.002 | 0 | 0.002 | 0.006
350 | -0.002 | -0.01 | -0.008 | -0.007 | -0.005 | 0.001 | 0 | 0.001 | 0.006
351 | -0.002 | -0.01 | -0.008 | -0.007 | -0.006 | 0.001 | 0 | 0.001 | 0.006
352 | -0.002 | -0.01 | -0.007 | -0.007 | -0.005 | 0.001 | 0 | 0.001 | 0.006
353 | -0.002 | -0.01 | -0.007 | -0.007 | -0.005 | 0.001 | 0 | 0.001 | 0.006
354 | -0.002 | -0.009 | -0.007 | -0.006 | -0.005 | 0.001 | 0 | 0.001 | 0.006
355 | -0.001 | -0.008 | -0.006 | -0.006 | -0.005 | 0.001 | 0 | 0.001 | 0.006
356 | -0.001 | -0.008 | -0.006 | -0.006 | -0.005 | 0.001 | 0 | 0.001 | 0.006
357 | -0.001 | -0.008 | -0.006 | -0.006 | -0.004 | 0.001 | 0 | 0.001 | 0.006
358 | -0.001 | -0.007 | -0.005 | -0.005 | -0.004 | 0.002 | 0 | 0.001 | 0.006
359 | -0.001 | -0.007 | -0.005 | -0.005 | -0.004 | 0.002 | 0.001 | 0.002 | 0.006
360 | 0 | -0.006 | -0.005 | -0.005 | -0.003 | 0.002 | 0.001 | 0.002 | 0.006
361 | 0 | -0.006 | -0.005 | -0.005 | -0.004 | 0.002 | 0 | 0.001 | 0.006
362 | 0 | -0.007 | -0.005 | -0.005 | -0.004 | 0.001 | 0 | 0.001 | 0.006
363 | 0 | -0.007 | -0.005 | -0.005 | -0.004 | 0.002 | 0 | 0.001 | 0.006
364 | 0.001 | -0.007 | -0.005 | -0.005 | -0.004 | 0.002 | 0 | 0.001 | 0.006
365 | 0.001 | -0.007 | -0.005 | -0.005 | -0.004 | 0.001 | 0 | 0.001 | 0.006
366 | 0.001 | -0.006 | -0.006 | -0.005 | -0.004 | 0.001 | 0 | 0.001 | 0.006
367 | 0 | -0.006 | -0.006 | -0.005 | -0.004 | 0.001 | 0 | 0.001 | 0.005
368 | 0.001 | -0.006 | -0.005 | -0.005 | -0.004 | 0.002 | 0 | 0.001 | 0.006
369 | 0.001 | -0.006 | -0.005 | -0.005 | -0.004 | 0.001 | 0 | 0.001 | 0.005
370 | 0.002 | -0.006 | -0.005 | -0.005 | -0.004 | 0.001 | 0 | 0.001 | 0.005
371 | 0.002 | -0.005 | -0.005 | -0.005 | -0.003 | 0.002 | 0 | 0.001 | 0.005
372 | 0.002 | -0.005 | -0.005 | -0.004 | -0.003 | 0.002 | 0 | 0.001 | 0.005
373 | 0.002 | -0.005 | -0.005 | -0.004 | -0.003 | 0.001 | 0 | 0.001 | 0.005
374 | 0.002 | -0.004 | -0.005 | -0.004 | -0.003 | 0.002 | 0 | 0.001 | 0.005
375 | 0.002 | -0.004 | -0.004 | -0.004 | -0.003 | 0.002 | 0 | 0.002 | 0.005
376 | 0.002 | -0.003 | -0.004 | -0.004 | -0.002 | 0.002 | 0.001 | 0.002 | 0.005
377 | 0.002 | -0.003 | -0.004 | -0.003 | -0.002 | 0.002 | 0.001 | 0.002 | 0.005
378 | 0.002 | -0.002 | -0.003 | -0.003 | -0.002 | 0.002 | 0.001 | 0.002 | 0.005
379 | 0.003 | -0.002 | -0.003 | -0.003 | -0.002 | 0.003 | 0.001 | 0.003 | 0.005
380 | 0.003 | -0.002 | -0.003 | -0.003 | -0.002 | 0.002 | 0.001 | 0.003 | 0.005
381 | 0.003 | -0.003 | -0.003 | -0.003 | -0.003 | 0.002 | 0 | 0.003 | 0.004
382 | 0.003 | -0.003 | -0.003 | -0.003 | -0.003 | 0.002 | 0 | 0.003 | 0.004
383 | 0.003 | -0.003 | -0.004 | -0.004 | -0.003 | 0.002 | 0 | 0.003 | 0.004
384 | 0.003 | -0.004 | -0.004 | -0.004 | -0.003 | 0.002 | 0 | 0.002 | 0.004
385 | 0.003 | -0.004 | -0.004 | -0.004 | -0.003 | 0.002 | 0 | 0.002 | 0.004
386 | 0.003 | -0.004 | -0.004 | -0.004 | -0.003 | 0.002 | 0 | 0.002 | 0.004
387 | 0.003 | -0.003 | -0.004 | -0.004 | -0.003 | 0.002 | 0 | 0.002 | 0.004
388 | 0.003 | -0.003 | -0.004 | -0.004 | -0.003 | 0.001 | 0 | 0.001 | 0.004
389 | 0.003 | -0.003 | -0.004 | -0.004 | -0.003 | 0.002 | 0 | 0.001 | 0.004
390 | 0.003 | -0.003 | -0.004 | -0.004 | -0.003 | 0.001 | 0 | 0.001 | 0.003
391 | 0.003 | -0.003 | -0.004 | -0.004 | -0.003 | 0.001 | 0 | 0.001 | 0.004
392 | 0.003 | -0.003 | -0.004 | -0.004 | -0.003 | 0.001 | 0 | 0.001 | 0.003
393 | 0.003 | -0.003 | -0.004 | -0.004 | -0.003 | 0.001 | 0 | 0 | 0.003
394 | 0.004 | -0.003 | -0.003 | -0.003 | -0.003 | 0.001 | 0 | 0.001 | 0.004
395 | 0.004 | -0.003 | -0.003 | -0.004 | -0.003 | 0.001 | 0 | 0.001 | 0.003
396 | 0.004 | -0.003 | -0.003 | -0.004 | -0.003 | 0.001 | 0 | 0.001 | 0.003
397 | 0.004 | -0.003 | -0.003 | -0.004 | -0.003 | 0.001 | 0 | 0 | 0.003
398 | 0.004 | -0.003 | -0.003 | -0.003 | -0.003 | 0.001 | 0 | 0 | 0.003
399 | 0.004 | -0.003 | -0.003 | -0.003 | -0.003 | 0.001 | 0 | 0 | 0.003
400 | 0.004 | -0.003 | -0.003 | -0.003 | -0.003 | 0.001 | 0 | 0.001 | 0.003

## (C)=3 mgL
| 9:50 | 10:20 | 10:50 | 11:20 | 11:50 | 12:50 | 13:50 | 14:50 | 15:50
| 0 | 0.5 | 1 | 1.5 | 2 | 3 | 4 | 5 | 6
Wavelength nm. | RawData ... | RawData ... | RawData ... | RawData ... | RawData ... | RawData ... | RawData ... | RawData ... | RawData ...
190 | -2.898 | -3.508 | 1.558 | -2.998 | 0.952 | -3.692 | 0.952 | -2.857 | -3.619
191 | -0.486 | -0.08 | -1.202 | -2.316 | -3.325 | -2.16 | -3.238 | -0.669 | -2.857
192 | -1.262 | -2.127 | 0.176 | -2.665 | -2.947 | -3.238 | -1.333 | -2.64 | -4
193 | -0.781 | -1.345 | -1.546 | -3.349 | -2.391 | -2.127 | -2.186 | -3.707 | -3.238
194 | -1.746 | -0.823 | -1.485 | -1.651 | -2.825 | -3.238 | -2.146 | -3.025 | -2.857
195 | -1.946 | -2.755 | -2.149 | -1.915 | -1.143 | -0.757 | -2.251 | -2.334 | -2.857
196 | -1.67 | -0.241 | -1.272 | -1.682 | -0.43 | -0.642 | -2.065 | -2.99 | -4
197 | -1.155 | -1.311 | -1.719 | -1.127 | -2.602 | -3.214 | -1.074 | -2.219 | -3.572
198 | -0.692 | -1.174 | -2.097 | -2.453 | -1.805 | -1.798 | -0.517 | -3.38 | -2.988
199 | -2.374 | -1.738 | -2.507 | -2.984 | -3.104 | -2.46 | -2.092 | -3.463 | -3.619
200 | -2.463 | -2.723 | -2.355 | -3.028 | -2.501 | -2.569 | -2.937 | -3.655 | -3.486
201 | -2.311 | -2.145 | -2.786 | -2.816 | -3.132 | -2.757 | -3.085 | -2.428 | -3.829
202 | -2.74 | -2.315 | -2.625 | -3.396 | -2.862 | -2.671 | -3.028 | -3.168 | -3.375
203 | -3.333 | -3.599 | -3.603 | -3.242 | -3.5 | -3.483 | -3.789 | -3.707 | -3.789
204 | -2.997 | -3.245 | -2.997 | -3.34 | -3.233 | -3.423 | -3.65 | -3.611 | -3.881
205 | -2.165 | -2.321 | -2.386 | -3.18 | -2.973 | -2.832 | -2.784 | -3.402 | -3.716
206 | -2.039 | -2.236 | -2.219 | -2.501 | -2.689 | -2.27 | -2.973 | -2.798 | -3.279
207 | -1.758 | -1.639 | -1.801 | -1.818 | -2.2 | -2.029 | -2.25 | -2.188 | -3.244
208 | -1.687 | -1.541 | -1.595 | -1.622 | -1.652 | -1.659 | -1.718 | -2.063 | -2.238
209 | -1.497 | -1.463 | -1.505 | -1.515 | -1.41 | -1.408 | -1.459 | -1.549 | -1.806
210 | -1.457 | -1.383 | -1.409 | -1.449 | -1.36 | -1.324 | -1.421 | -1.47 | -1.548
211 | -1.392 | -1.329 | -1.363 | -1.395 | -1.336 | -1.271 | -1.362 | -1.437 | -1.541
212 | -1.341 | -1.34 | -1.341 | -1.332 | -1.3 | -1.235 | -1.307 | -1.409 | -1.491
213 | -1.334 | -1.33 | -1.348 | -1.337 | -1.302 | -1.256 | -1.321 | -1.385 | -1.45
214 | -1.356 | -1.325 | -1.358 | -1.356 | -1.321 | -1.272 | -1.37 | -1.455 | -1.467
215 | -1.405 | -1.37 | -1.401 | -1.385 | -1.355 | -1.282 | -1.392 | -1.435 | -1.467
216 | -1.457 | -1.435 | -1.447 | -1.451 | -1.414 | -1.347 | -1.443 | -1.489 | -1.544
217 | -1.478 | -1.457 | -1.469 | -1.462 | -1.423 | -1.376 | -1.445 | -1.482 | -1.548
218 | -1.543 | -1.509 | -1.51 | -1.51 | -1.471 | -1.419 | -1.488 | -1.535 | -1.573
219 | -1.578 | -1.539 | -1.549 | -1.525 | -1.496 | -1.435 | -1.51 | -1.553 | -1.592
220 | -1.586 | -1.548 | -1.545 | -1.545 | -1.512 | -1.443 | -1.516 | -1.552 | -1.595
221 | -1.562 | -1.515 | -1.517 | -1.508 | -1.472 | -1.431 | -1.486 | -1.544 | -1.577
222 | -1.554 | -1.523 | -1.527 | -1.518 | -1.481 | -1.42 | -1.491 | -1.535 | -1.561
223 | -1.62 | -1.58 | -1.579 | -1.562 | -1.519 | -1.469 | -1.534 | -1.57 | -1.603
224 | -1.7 | -1.646 | -1.633 | -1.61 | -1.564 | -1.51 | -1.547 | -1.591 | -1.616
225 | -1.752 | -1.686 | -1.67 | -1.639 | -1.595 | -1.537 | -1.568 | -1.603 | -1.633
226 | -1.768 | -1.703 | -1.684 | -1.655 | -1.605 | -1.537 | -1.574 | -1.605 | -1.615
227 | -1.748 | -1.683 | -1.666 | -1.636 | -1.588 | -1.524 | -1.564 | -1.587 | -1.605
228 | -1.693 | -1.632 | -1.615 | -1.586 | -1.536 | -1.473 | -1.504 | -1.536 | -1.55
229 | -1.628 | -1.574 | -1.555 | -1.525 | -1.474 | -1.413 | -1.451 | -1.479 | -1.492
230 | -1.544 | -1.494 | -1.482 | -1.452 | -1.403 | -1.347 | -1.385 | -1.416 | -1.428
231 | -1.45 | -1.407 | -1.396 | -1.368 | -1.321 | -1.269 | -1.308 | -1.335 | -1.35
232 | -1.358 | -1.322 | -1.315 | -1.289 | -1.244 | -1.193 | -1.234 | -1.261 | -1.28
233 | -1.253 | -1.226 | -1.221 | -1.196 | -1.154 | -1.103 | -1.152 | -1.178 | -1.198
234 | -1.137 | -1.119 | -1.118 | -1.097 | -1.057 | -1.009 | -1.062 | -1.084 | -1.109
235 | -1.014 | -1.007 | -1.01 | -0.99 | -0.953 | -0.909 | -0.964 | -0.992 | -1.019
236 | -0.888 | -0.893 | -0.899 | -0.883 | -0.848 | -0.808 | -0.868 | -0.899 | -0.926
237 | -0.757 | -0.772 | -0.781 | -0.772 | -0.738 | -0.703 | -0.768 | -0.8 | -0.829
238 | -0.624 | -0.649 | -0.664 | -0.659 | -0.628 | -0.596 | -0.669 | -0.699 | -0.733
239 | -0.491 | -0.528 | -0.549 | -0.546 | -0.518 | -0.49 | -0.569 | -0.6 | -0.636
240 | -0.359 | -0.405 | -0.435 | -0.435 | -0.408 | -0.387 | -0.47 | -0.502 | -0.54
241 | -0.225 | -0.285 | -0.319 | -0.323 | -0.299 | -0.283 | -0.372 | -0.405 | -0.446
242 | -0.083 | -0.159 | -0.198 | -0.205 | -0.185 | -0.174 | -0.27 | -0.304 | -0.349
243 | 0.067 | -0.024 | -0.07 | -0.083 | -0.067 | -0.06 | -0.163 | -0.201 | -0.251
244 | 0.215 | 0.109 | 0.055 | 0.036 | 0.051 | 0.05 | -0.06 | -0.101 | -0.155
245 | 0.349 | 0.228 | 0.169 | 0.142 | 0.158 | 0.152 | 0.033 | -0.01 | -0.066
246 | 0.455 | 0.326 | 0.262 | 0.232 | 0.246 | 0.236 | 0.11 | 0.068 | 0.008
247 | 0.531 | 0.396 | 0.329 | 0.299 | 0.311 | 0.299 | 0.17 | 0.128 | 0.067
248 | 0.589 | 0.45 | 0.381 | 0.352 | 0.362 | 0.347 | 0.218 | 0.176 | 0.114
249 | 0.657 | 0.513 | 0.442 | 0.411 | 0.419 | 0.402 | 0.272 | 0.229 | 0.165
250 | 0.748 | 0.595 | 0.523 | 0.488 | 0.493 | 0.475 | 0.34 | 0.293 | 0.228
251 | 0.842 | 0.682 | 0.604 | 0.566 | 0.569 | 0.548 | 0.406 | 0.359 | 0.291
252 | 0.931 | 0.761 | 0.679 | 0.639 | 0.64 | 0.615 | 0.467 | 0.42 | 0.349
253 | 0.899 | 0.816 | 0.73 | 0.687 | 0.691 | 0.661 | 0.51 | 0.464 | 0.391
254 | 0.985 | 0.812 | 0.729 | 0.686 | 0.693 | 0.664 | 0.514 | 0.47 | 0.399
255 | 0.913 | 0.752 | 0.674 | 0.635 | 0.644 | 0.621 | 0.48 | 0.439 | 0.371
256 | 0.788 | 0.648 | 0.58 | 0.548 | 0.563 | 0.547 | 0.418 | 0.38 | 0.32
257 | 0.654 | 0.536 | 0.481 | 0.455 | 0.474 | 0.466 | 0.35 | 0.317 | 0.264
258 | 0.552 | 0.452 | 0.404 | 0.386 | 0.406 | 0.405 | 0.299 | 0.27 | 0.222
259 | 0.473 | 0.387 | 0.345 | 0.332 | 0.353 | 0.357 | 0.26 | 0.233 | 0.19
260 | 0.394 | 0.32 | 0.286 | 0.277 | 0.301 | 0.309 | 0.221 | 0.196 | 0.158
261 | 0.308 | 0.25 | 0.224 | 0.219 | 0.245 | 0.258 | 0.18 | 0.156 | 0.123
262 | 0.229 | 0.185 | 0.165 | 0.165 | 0.193 | 0.212 | 0.141 | 0.12 | 0.09
263 | 0.167 | 0.135 | 0.119 | 0.122 | 0.152 | 0.176 | 0.111 | 0.092 | 0.066
264 | 0.13 | 0.104 | 0.091 | 0.098 | 0.129 | 0.155 | 0.095 | 0.076 | 0.053
265 | 0.114 | 0.092 | 0.081 | 0.088 | 0.121 | 0.148 | 0.09 | 0.072 | 0.05
266 | 0.101 | 0.081 | 0.072 | 0.081 | 0.114 | 0.142 | 0.086 | 0.07 | 0.048
267 | 0.085 | 0.069 | 0.062 | 0.072 | 0.106 | 0.135 | 0.081 | 0.065 | 0.045
268 | 0.074 | 0.061 | 0.055 | 0.066 | 0.1 | 0.131 | 0.079 | 0.063 | 0.043
269 | 0.059 | 0.049 | 0.045 | 0.057 | 0.092 | 0.124 | 0.074 | 0.058 | 0.04
270 | 0.034 | 0.03 | 0.028 | 0.042 | 0.078 | 0.111 | 0.064 | 0.049 | 0.032
271 | 0.017 | 0.016 | 0.016 | 0.032 | 0.068 | 0.103 | 0.058 | 0.044 | 0.028
272 | 0.018 | 0.018 | 0.019 | 0.035 | 0.07 | 0.106 | 0.062 | 0.047 | 0.031
273 | 0.033 | 0.031 | 0.031 | 0.047 | 0.083 | 0.118 | 0.073 | 0.058 | 0.042
274 | 0.05 | 0.047 | 0.046 | 0.061 | 0.097 | 0.132 | 0.086 | 0.071 | 0.054
275 | 0.065 | 0.06 | 0.059 | 0.073 | 0.109 | 0.143 | 0.097 | 0.081 | 0.064
276 | 0.074 | 0.068 | 0.067 | 0.081 | 0.117 | 0.151 | 0.104 | 0.089 | 0.071
277 | 0.067 | 0.063 | 0.062 | 0.076 | 0.114 | 0.148 | 0.102 | 0.087 | 0.07
278 | 0.041 | 0.042 | 0.043 | 0.059 | 0.097 | 0.134 | 0.09 | 0.076 | 0.061
279 | 0.011 | 0.017 | 0.021 | 0.039 | 0.078 | 0.116 | 0.076 | 0.062 | 0.048
280 | -0.007 | 0.002 | 0.007 | 0.026 | 0.066 | 0.105 | 0.067 | 0.054 | 0.041
281 | -0.008 | 0.003 | 0.008 | 0.027 | 0.066 | 0.106 | 0.069 | 0.056 | 0.043
282 | 0.004 | 0.013 | 0.018 | 0.037 | 0.075 | 0.114 | 0.076 | 0.063 | 0.05
283 | 0.013 | 0.02 | 0.024 | 0.043 | 0.082 | 0.12 | 0.082 | 0.069 | 0.056
284 | 0.005 | 0.014 | 0.019 | 0.037 | 0.077 | 0.116 | 0.078 | 0.066 | 0.053
285 | -0.019 | -0.007 | 0 | 0.02 | 0.06 | 0.101 | 0.065 | 0.054 | 0.042
286 | -0.047 | -0.03 | -0.021 | 0.001 | 0.041 | 0.084 | 0.051 | 0.039 | 0.03
287 | -0.069 | -0.048 | -0.038 | -0.015 | 0.026 | 0.069 | 0.038 | 0.028 | 0.019
288 | -0.084 | -0.061 | -0.05 | -0.026 | 0.015 | 0.059 | 0.03 | 0.02 | 0.012
289 | -0.09 | -0.067 | -0.056 | -0.031 | 0.01 | 0.054 | 0.026 | 0.016 | 0.009
290 | -0.083 | -0.061 | -0.05 | -0.026 | 0.014 | 0.059 | 0.03 | 0.02 | 0.012
291 | -0.058 | -0.04 | -0.031 | -0.009 | 0.031 | 0.074 | 0.043 | 0.033 | 0.024
292 | -0.025 | -0.012 | -0.006 | 0.015 | 0.054 | 0.095 | 0.061 | 0.05 | 0.04
293 | 0.017 | 0.024 | 0.026 | 0.047 | 0.084 | 0.122 | 0.085 | 0.073 | 0.061
294 | 0.074 | 0.072 | 0.07 | 0.087 | 0.123 | 0.157 | 0.115 | 0.103 | 0.089
295 | 0.114 | 0.104 | 0.1 | 0.114 | 0.15 | 0.181 | 0.136 | 0.123 | 0.107
296 | 0.09 | 0.085 | 0.081 | 0.095 | 0.133 | 0.166 | 0.122 | 0.111 | 0.096
297 | 0.017 | 0.024 | 0.024 | 0.043 | 0.084 | 0.12 | 0.083 | 0.073 | 0.062
298 | -0.057 | -0.039 | -0.034 | -0.009 | 0.032 | 0.072 | 0.042 | 0.034 | 0.026
299 | -0.107 | -0.082 | -0.072 | -0.045 | -0.004 | 0.039 | 0.015 | 0.008 | 0.003
300 | -0.139 | -0.11 | -0.097 | -0.068 | -0.027 | 0.018 | -0.003 | -0.01 | -0.013
301 | -0.159 | -0.126 | -0.112 | -0.082 | -0.04 | 0.006 | -0.013 | -0.019 | -0.022
302 | -0.17 | -0.135 | -0.12 | -0.09 | -0.048 | -0.001 | -0.019 | -0.025 | -0.026
303 | -0.175 | -0.138 | -0.124 | -0.093 | -0.051 | -0.004 | -0.021 | -0.027 | -0.028
304 | -0.176 | -0.139 | -0.125 | -0.094 | -0.052 | -0.004 | -0.022 | -0.027 | -0.028
305 | -0.176 | -0.139 | -0.125 | -0.093 | -0.052 | -0.004 | -0.021 | -0.026 | -0.027
306 | -0.175 | -0.138 | -0.124 | -0.094 | -0.051 | -0.003 | -0.021 | -0.026 | -0.027
307 | -0.173 | -0.137 | -0.123 | -0.092 | -0.05 | -0.002 | -0.019 | -0.025 | -0.025
308 | -0.17 | -0.134 | -0.12 | -0.089 | -0.047 | 0.001 | -0.017 | -0.022 | -0.023
309 | -0.168 | -0.133 | -0.119 | -0.089 | -0.046 | 0.001 | -0.017 | -0.022 | -0.022
310 | -0.166 | -0.131 | -0.118 | -0.087 | -0.045 | 0.002 | -0.015 | -0.02 | -0.021
311 | -0.164 | -0.129 | -0.116 | -0.085 | -0.043 | 0.004 | -0.014 | -0.018 | -0.019
312 | -0.161 | -0.127 | -0.114 | -0.083 | -0.042 | 0.006 | -0.012 | -0.016 | -0.018
313 | -0.16 | -0.126 | -0.113 | -0.082 | -0.041 | 0.007 | -0.011 | -0.016 | -0.017
314 | -0.158 | -0.125 | -0.111 | -0.081 | -0.04 | 0.008 | -0.01 | -0.015 | -0.016
315 | -0.156 | -0.124 | -0.11 | -0.08 | -0.039 | 0.009 | -0.009 | -0.014 | -0.015
316 | -0.153 | -0.122 | -0.108 | -0.078 | -0.037 | 0.01 | -0.008 | -0.012 | -0.014
317 | -0.151 | -0.12 | -0.107 | -0.077 | -0.036 | 0.011 | -0.007 | -0.012 | -0.014
318 | -0.15 | -0.119 | -0.107 | -0.076 | -0.036 | 0.011 | -0.007 | -0.011 | -0.013
319 | -0.149 | -0.119 | -0.106 | -0.075 | -0.035 | 0.011 | -0.007 | -0.011 | -0.013
320 | -0.147 | -0.117 | -0.105 | -0.074 | -0.034 | 0.012 | -0.006 | -0.01 | -0.012
321 | -0.145 | -0.116 | -0.104 | -0.073 | -0.034 | 0.013 | -0.005 | -0.009 | -0.012
322 | -0.143 | -0.114 | -0.103 | -0.072 | -0.033 | 0.014 | -0.005 | -0.009 | -0.011
323 | -0.14 | -0.112 | -0.101 | -0.07 | -0.031 | 0.015 | -0.004 | -0.008 | -0.01
324 | -0.138 | -0.11 | -0.099 | -0.069 | -0.03 | 0.016 | -0.003 | -0.007 | -0.009
325 | -0.137 | -0.11 | -0.099 | -0.068 | -0.03 | 0.017 | -0.003 | -0.007 | -0.009
326 | -0.136 | -0.109 | -0.098 | -0.068 | -0.03 | 0.017 | -0.003 | -0.007 | -0.009
327 | -0.135 | -0.109 | -0.098 | -0.068 | -0.029 | 0.017 | -0.003 | -0.007 | -0.009
328 | -0.133 | -0.107 | -0.096 | -0.066 | -0.028 | 0.018 | -0.002 | -0.006 | -0.008
329 | -0.131 | -0.106 | -0.095 | -0.065 | -0.027 | 0.019 | -0.002 | -0.006 | -0.008
330 | -0.129 | -0.104 | -0.094 | -0.065 | -0.026 | 0.019 | -0.002 | -0.006 | -0.008
331 | -0.126 | -0.103 | -0.093 | -0.064 | -0.026 | 0.02 | -0.001 | -0.005 | -0.008
332 | -0.126 | -0.103 | -0.093 | -0.064 | -0.026 | 0.019 | -0.002 | -0.006 | -0.009
333 | -0.126 | -0.103 | -0.093 | -0.065 | -0.026 | 0.019 | -0.003 | -0.006 | -0.009
334 | -0.126 | -0.103 | -0.093 | -0.065 | -0.027 | 0.019 | -0.003 | -0.007 | -0.009
335 | -0.125 | -0.103 | -0.092 | -0.065 | -0.026 | 0.019 | -0.003 | -0.007 | -0.01
336 | -0.123 | -0.102 | -0.092 | -0.064 | -0.026 | 0.019 | -0.003 | -0.007 | -0.01
337 | -0.121 | -0.1 | -0.09 | -0.063 | -0.025 | 0.019 | -0.002 | -0.006 | -0.01
338 | -0.119 | -0.099 | -0.089 | -0.062 | -0.025 | 0.02 | -0.002 | -0.006 | -0.01
339 | -0.117 | -0.098 | -0.088 | -0.061 | -0.024 | 0.021 | -0.002 | -0.006 | -0.01
340 | -0.117 | -0.098 | -0.088 | -0.062 | -0.024 | 0.02 | -0.003 | -0.006 | -0.01
341 | -0.117 | -0.098 | -0.088 | -0.062 | -0.025 | 0.019 | -0.004 | -0.007 | -0.011
342 | -0.117 | -0.098 | -0.088 | -0.062 | -0.025 | 0.019 | -0.004 | -0.007 | -0.011
343 | -0.116 | -0.098 | -0.088 | -0.062 | -0.025 | 0.018 | -0.005 | -0.008 | -0.012
344 | -0.115 | -0.097 | -0.087 | -0.061 | -0.025 | 0.019 | -0.004 | -0.008 | -0.012
345 | -0.112 | -0.095 | -0.085 | -0.06 | -0.023 | 0.02 | -0.003 | -0.007 | -0.011
346 | -0.109 | -0.093 | -0.083 | -0.058 | -0.022 | 0.021 | -0.003 | -0.007 | -0.01
347 | -0.107 | -0.091 | -0.082 | -0.057 | -0.021 | 0.022 | -0.002 | -0.006 | -0.01
348 | -0.108 | -0.092 | -0.082 | -0.058 | -0.022 | 0.021 | -0.003 | -0.008 | -0.011
349 | -0.109 | -0.093 | -0.084 | -0.059 | -0.023 | 0.02 | -0.004 | -0.009 | -0.012
350 | -0.109 | -0.093 | -0.084 | -0.06 | -0.024 | 0.019 | -0.005 | -0.01 | -0.013
351 | -0.109 | -0.093 | -0.084 | -0.06 | -0.025 | 0.018 | -0.006 | -0.01 | -0.013
352 | -0.108 | -0.091 | -0.083 | -0.059 | -0.024 | 0.019 | -0.005 | -0.01 | -0.012
353 | -0.107 | -0.091 | -0.083 | -0.059 | -0.024 | 0.018 | -0.005 | -0.01 | -0.013
354 | -0.106 | -0.09 | -0.082 | -0.059 | -0.024 | 0.018 | -0.006 | -0.011 | -0.013
355 | -0.105 | -0.089 | -0.082 | -0.059 | -0.024 | 0.018 | -0.005 | -0.01 | -0.013
356 | -0.104 | -0.089 | -0.081 | -0.059 | -0.024 | 0.017 | -0.006 | -0.011 | -0.013
357 | -0.104 | -0.089 | -0.081 | -0.058 | -0.024 | 0.017 | -0.006 | -0.011 | -0.013
358 | -0.103 | -0.089 | -0.081 | -0.058 | -0.023 | 0.017 | -0.006 | -0.011 | -0.014
359 | -0.102 | -0.088 | -0.08 | -0.058 | -0.023 | 0.017 | -0.006 | -0.011 | -0.014
360 | -0.101 | -0.088 | -0.079 | -0.057 | -0.023 | 0.017 | -0.005 | -0.011 | -0.013
361 | -0.1 | -0.088 | -0.079 | -0.057 | -0.023 | 0.017 | -0.005 | -0.011 | -0.013
362 | -0.099 | -0.087 | -0.078 | -0.056 | -0.023 | 0.017 | -0.005 | -0.011 | -0.013
363 | -0.098 | -0.087 | -0.078 | -0.056 | -0.023 | 0.017 | -0.005 | -0.011 | -0.014
364 | -0.098 | -0.086 | -0.077 | -0.056 | -0.023 | 0.017 | -0.005 | -0.011 | -0.014
365 | -0.097 | -0.085 | -0.077 | -0.055 | -0.022 | 0.017 | -0.005 | -0.011 | -0.014
366 | -0.096 | -0.084 | -0.076 | -0.055 | -0.022 | 0.017 | -0.005 | -0.011 | -0.014
367 | -0.095 | -0.084 | -0.076 | -0.055 | -0.022 | 0.016 | -0.006 | -0.011 | -0.014
368 | -0.094 | -0.083 | -0.075 | -0.054 | -0.021 | 0.016 | -0.005 | -0.011 | -0.014
369 | -0.094 | -0.083 | -0.075 | -0.054 | -0.021 | 0.016 | -0.006 | -0.011 | -0.014
370 | -0.093 | -0.082 | -0.074 | -0.053 | -0.021 | 0.016 | -0.006 | -0.01 | -0.014
371 | -0.092 | -0.082 | -0.074 | -0.053 | -0.021 | 0.016 | -0.006 | -0.011 | -0.014
372 | -0.092 | -0.081 | -0.074 | -0.053 | -0.021 | 0.015 | -0.006 | -0.011 | -0.014
373 | -0.091 | -0.081 | -0.073 | -0.053 | -0.021 | 0.015 | -0.006 | -0.011 | -0.014
374 | -0.09 | -0.08 | -0.072 | -0.052 | -0.02 | 0.015 | -0.006 | -0.01 | -0.014
375 | -0.089 | -0.08 | -0.072 | -0.052 | -0.02 | 0.015 | -0.006 | -0.01 | -0.014
376 | -0.089 | -0.079 | -0.072 | -0.051 | -0.02 | 0.015 | -0.007 | -0.01 | -0.014
377 | -0.088 | -0.079 | -0.071 | -0.051 | -0.02 | 0.015 | -0.007 | -0.01 | -0.014
378 | -0.087 | -0.078 | -0.071 | -0.05 | -0.019 | 0.015 | -0.007 | -0.01 | -0.013
379 | -0.087 | -0.078 | -0.07 | -0.05 | -0.019 | 0.016 | -0.007 | -0.009 | -0.013
380 | -0.086 | -0.077 | -0.07 | -0.05 | -0.019 | 0.016 | -0.007 | -0.009 | -0.013
381 | -0.086 | -0.077 | -0.069 | -0.049 | -0.019 | 0.016 | -0.007 | -0.009 | -0.013
382 | -0.085 | -0.076 | -0.069 | -0.049 | -0.019 | 0.017 | -0.006 | -0.009 | -0.013
383 | -0.084 | -0.076 | -0.068 | -0.048 | -0.018 | 0.017 | -0.006 | -0.009 | -0.013
384 | -0.084 | -0.075 | -0.068 | -0.049 | -0.018 | 0.017 | -0.006 | -0.009 | -0.013
385 | -0.083 | -0.074 | -0.068 | -0.048 | -0.018 | 0.018 | -0.006 | -0.009 | -0.013
386 | -0.082 | -0.074 | -0.067 | -0.048 | -0.018 | 0.018 | -0.005 | -0.009 | -0.012
387 | -0.082 | -0.073 | -0.066 | -0.047 | -0.017 | 0.018 | -0.005 | -0.009 | -0.012
388 | -0.081 | -0.073 | -0.066 | -0.047 | -0.017 | 0.019 | -0.005 | -0.009 | -0.012
389 | -0.081 | -0.072 | -0.066 | -0.047 | -0.017 | 0.019 | -0.005 | -0.009 | -0.012
390 | -0.08 | -0.072 | -0.065 | -0.047 | -0.017 | 0.019 | -0.005 | -0.008 | -0.012
391 | -0.08 | -0.071 | -0.065 | -0.046 | -0.017 | 0.019 | -0.004 | -0.008 | -0.011
392 | -0.079 | -0.071 | -0.064 | -0.046 | -0.016 | 0.019 | -0.004 | -0.008 | -0.011
393 | -0.078 | -0.07 | -0.064 | -0.046 | -0.016 | 0.02 | -0.003 | -0.008 | -0.011
394 | -0.078 | -0.07 | -0.063 | -0.045 | -0.016 | 0.02 | -0.003 | -0.008 | -0.011
395 | -0.077 | -0.069 | -0.063 | -0.045 | -0.015 | 0.02 | -0.002 | -0.008 | -0.01
396 | -0.077 | -0.069 | -0.063 | -0.044 | -0.015 | 0.02 | -0.002 | -0.007 | -0.01
397 | -0.076 | -0.068 | -0.062 | -0.044 | -0.015 | 0.021 | -0.002 | -0.007 | -0.01
398 | -0.076 | -0.068 | -0.062 | -0.044 | -0.015 | 0.021 | -0.002 | -0.007 | -0.01
399 | -0.075 | -0.067 | -0.061 | -0.043 | -0.014 | 0.021 | -0.002 | -0.007 | -0.009
400 | -0.075 | -0.067 | -0.061 | -0.043 | -0.014 | 0.021 | -0.002 | -0.007 | -0.009