## Solubilidad del tensoactivo
Tensoactivo | Peso molecular | densidad | CMC | HLB | Número de agregación | Fenantreno
| g/mol | g/cm^3 | mg/l |  |  | mg/l
Tween 80 | 1309.7 | 1.08 | 13 | 15 | 59
Tergitol NP 10 (nonifenol) | 220.35 | 0.945 | 55 | 13.2 | 100
Solucion a preparar | 1000 | ml | 1 | l | Cambiar a gusto
Tergitol NP 10
CMC surf | 55
x_1 | 55 | mg | 0.055 | g
Volumen | 0.05820106 | cm^3 | 0.05820106 | ml
Tween 80
CMC surf | 13 | mg/L
x_1 | 13 | mg | 0.013 | g
Volumen | 0.01203704 | cm^3 | 0.01203704 | ml

## Experimento 5
Puedes modificar
Solucion madre | Agua/ tween |  |  | Calculos para la solucion madre
Calculos para la solucion patron
Volumen [ml] | 200 | 0.2 | L | surfactante
Diseño factorial
Concentraciones deseadas [mg/L] | V_sol_m [ml] | fenantreno añadido [g] | Surfactante [mL a C_f]
9 | 200 | 0.0018 | 0.26
8 | 200 | 0.0016 | 0.2311111
7 | 200 | 0.0014 | 0.2022222
6 | 200 | 0.0012 | 0.1733333
5 | 200 | 0.001 | 0.1444444
4 | 200 | 0.0008 | 0.1155556
3 | 200 | 0.0006 | 0.08666667
Surfactante
La curva de calibración se realizó con:
Fenantreno | 5 | mg/L
Tween 80 | 160 | uL/L
CMC | mL/L | mL
60 | 0.7222222 | 0.1444444
DISEÑO FACTORIAL
Solucion NaOh | 30 | ml
Cascara de arroz | 15 | g
% Concentración (%W/V) | 50 | %
Realción (g/mL) | 1 | 2
tratamientos | NaOH (g) | Tiempo [min]
T1 | 0.5 | 20
T2 | 4.5 | 20
T3 | 0.5 | 100
T4 | 4.5 | 100
T5 | 2.5 | 60
%p/p
  0.5 = (x / x + 30) · 100
  0.5· (x + 30) = x · 100
  0.5 x + 15 = 100x
  15 = 100x - 0.5x
  15 = 99.5x
  x = 15 / 99.5 = 0.1507 gramos
%p/p
4.5 = (x / x + 30) · 100
4.5· (x + 30) = x · 100
4.5 x + 135 = 100x
135 = 100x - 4.5x
135 = 95.5x
x = 135/ 95.5 = 1.4136 gramos
%p/p
2.5 = (x / x + 30) · 100
2.5· (x + 30) = x · 100
2.5 x + 75 = 100x
75 = 100x - 2.5x
75 = 97.5x
x = 75 / 97.5 = 0.7692 gramos

## Datos
Tratamiento 1
| Hora | 0 | 1 | 2 | 3 | 4 | 5 | 6
abs | R1 | 2.606 | 2.596 | 2.374 | 2.327 | 2.299 | 2.25 | 2.227
| R2 | 2.563 | 2.463 | 2.328 | 2.3 | 2.254 | 2.199 | 2.212
| R3 | 2.585 | 2.606 | 2.537 | 2.505 | 2.525 | 2.44 | 2.415
Tratamiento 2
| Hora | 0 | 1 | 2 | 3 | 4 | 5 | 6
abs | R1 | 2.606 | 2.295 | 2.132 | 2.014 | 1.816 | 1.758 | 1.684
| R2 | 2.584 | 2.591 | 2.568 | 2.525 | 2.515 | 2.45 | 2.477
| R3 | 2.589 | 2.369 | 2.168 | 1.998 | 1.931 | 1.846 | 1.808
Tratamiento 3
| Hora | 0 | 1 | 2 | 3 | 4 | 5 | 6
abs | R1 | 2.606 | 1.922 | 1.536 | 1.349 | 1.185 | 1.096 | 1.051
| R2 | 2.571 | 2.295 | 2.089 | 1.924 | 1.943 | 1.795 | 1.765
| R3 | 2.572 | 2.393 | 2.234 | 2.129 | 2.062 | 1.998 | 1.955
Tratamiento 4
| Hora | 0 | 1 | 2 | 3 | 4 | 5 | 6
abs | R1 | 2.511 | 2.351 | 2.189 | 2.137 | 2.081 | 2.109 | 2.068
| R2 | 2.615 | 2.355 | 2.169 | 1.982 | 1.81 | 1.807 | 1.789
| R3 | 2.506 | 2.458 | 2.344 | 2.254 | 2.26 | 2.248 | 2.215
Tratamiento 5
| Hora | 0 | 1 | 2 | 3 | 4 | 5 | 6
abs | R1 | 2.567 | 2.112 | 1.966 | 1.93 | 1.764 | 1.674 | 1.625
| R2 | 2.651 | 2.55 | 2.461 | 2.401 | 2.319 | 2.313 | 2.296
| R3 | 2.44 | 2.101 | 2.05 | 2.026 | 1.962 | 1.957 | 1.956

## Análisis
[18 empty] | Tratamiento | Porcentaje de remoción
[18 empty] | Tratamiento 1 | 13.86004
[13 empty] | Promedio |  |  |  |  | Tratamiento 2 | 33.11441
[6 empty] | Rellenear | Tratamiento | NaOH (g) | Tiempo [min] | Co | Ce | %R | Co | Ce | %R |  |  | Tratamiento 3 | 24.92894
[7 empty] | 1 | 0.5 | 20 | 9.332246 | 7.959058 | 15.37834 | 9.24529 | 7.963889 | 13.86004 |  |  | Tratamiento 4 | 25.05232
| DATOS | [5 empty] | 1 |  |  | 9.176449 | 7.90471 | 14.60781 | [5 empty] | Tratamiento 5 | 23.55667
| Curva de calibración |  |  | V | 0.2 | L | 1 |  |  | 9.227174 | 8.027899 | 11.59385
| m= | 0.276 |  | m | 0.5 | g | 2 | 4.5 | 20 | 9.151087 | 5.882971 | 34.11016 | 9.212681 | 6.161957 | 33.11441
| b= | 0.0303 |  |  |  |  | 2 |  |  | 9.252536 | 8.864855 | 33.84385
[7 empty] | 2 |  |  | 9.274275 | 6.440942 | 31.38919
[7 empty] | 3 | 0.5 | 100 | 9.147464 | 6.806884 | 24.79984 | 9.178261 | 6.890217 | 24.92894
[7 empty] | 3 |  |  | 9.205435 | 6.285145 | 23.79865
[7 empty] | 3 |  |  | 9.209058 | 6.973551 | 26.18822
[7 empty] | 4 | 4.5 | 100 | 8.988043 | 7.382971 | 26.44523 | 9.176449 | 6.877536 | 25.05232
[7 empty] | 4 |  |  | 9.364855 | 6.372101 | 23.26706
[7 empty] | 4 |  |  | 8.969928 | 7.91558 | 25.44461
[7 empty] | 5 | 2.5 | 60 | 9.190942 | 5.777899 | 23.67822 | 9.018237 | 6.893841 | 23.55667
[7 empty] | 5 |  |  | 9.132971 | 7.926449 | 24.18798
[7 empty] | 5 |  |  | 8.730797 | 6.977174 | 22.8039
tratamientos | NaOH (g) | Tiempo [min]
T1 | 0.5 | 20 | [17 empty] | Promedio
|  |  | R1 |  |  |  |  | R2 | [5 empty] | R3
[6 empty] | %remocion |  |  |  |  | %remocion | [5 empty] | %remocion
|  | C_0 | 9 | mg/L |  | 14.71445 | C_0 | 9 | mg/L |  | 13.85873 |  | C_0 | 9 | mg/L |  | 12.99721 |  | adsorcion | 9 | mg/L | Desviacion estandar | %remocion
|  | Hora | t [horas] | Abs_t | C_t [mg/L] | %var | Hora | t [horas] | Abs_t | C_t [mg/L] | %var |  | Hora | t [horas] | Abs_t | C_t [mg/L] | %var |  |  | t [horas] | C_t [mg/L] | C_t [mg/L] | 13.86004
|  | 10:15 | 0 | 2.606 | 9.332246 | 3.560197 | 9:00 | 0 | 2.563 | 9.176449 | 1.922849 |  | 10:00 | 0 | 2.577 | 9.227174 | 2.46201 |  | 2.582 | 0 | 9.24529 | 0.07946273
|  | 11:15 | 1 | 2.596 | 9.296014 | -0.3897572 | 10:00 | 1 | 2.463 | 8.81413 | -4.110659 |  | 11:00 | 1 | 2.564 | 9.180072 | -0.5130836 |  | 2.541 | 1 | 9.096739 | 0.2515182
|  | 12:15 | 2 | 2.374 | 8.491667 | -9.472202 | 11:00 | 2 | 2.328 | 8.325 | -5.875441 |  | 12:00 | 2 | 2.416 | 8.643841 | -6.20363 |  | 2.372667 | 2 | 8.486836 | 0.1594752
|  | 13:15 | 3 | 2.327 | 8.321377 | -2.046414 | 12:00 | 3 | 2.3 | 8.223551 | -1.233643 |  | 13:00 | 3 | 2.376 | 8.498913 | -1.705248 |  | 2.334333 | 3 | 8.347947 | 0.1395907
|  | 14:15 | 4 | 2.299 | 8.219928 | -1.234187 | 13:00 | 4 | 2.254 | 8.056884 | -2.068624 |  | 14:00 | 4 | 2.313 | 8.270652 | -2.75989 |  | 2.288667 | 4 | 8.182488 | 0.1116938
|  | 15:15 | 5 | 2.25 | 8.042391 | -2.207506 | 14:00 | 5 | 2.199 | 7.857609 | -2.536082 |  | 15:00 | 5 | 2.269 | 8.111232 | -1.965426 |  | 2.239333 | 5 | 8.003744 | 0.1311541
|  | 16:15 | 6 | 2.227 | 7.959058 | -1.047025 | 15:00 | 6 | 2.212 | 7.90471 | 0.5958656 |  | 16:00 | 6 | 2.246 | 8.027899 | -1.038047 |  | 2.228333 | 6 | 7.963889 | 0.06173613
tratamientos | NaOH (g) | Tiempo [min]
T2 | 4.5 | 20
|  |  | R1 |  |  |  |  | R2 | [5 empty] | R3
[6 empty] | %remocion |  |  |  |  | %remocion | [5 empty] | %remocion
|  | C_0 | 9 | mg/L |  | 35.71287 | C_0 | 9 | mg/L |  | 4.189999 |  | C_0 | 9 | mg/L |  | 30.55046 |  | adsorcion | 9 | mg/L | Desviacion estandar | %remocion
|  | Hora | t [horas] | Abs_t | C_t [mg/L] | %var | Hora | t [horas] | Abs_t | C_t [mg/L] | %var |  | Hora | t [horas] | Abs_t | C_t [mg/L] | %var |  |  | t [horas] | C_t [mg/L] | C_t [mg/L] | 33.11441
|  | 10:15 | 0 | 2.556 | 9.151087 | 1.651027 | 10:00 | 0 | 2.584 | 9.252536 | 2.729373 |  | 10:00 | 0 | 2.59 | 9.274275 | 2.957378 |  | 2.573 | 0 | 9.212681 | 0.08710736
|  | 11:15 | 1 | 2.295 | 8.205435 | -11.52471 | 11:00 | 1 | 2.591 | 9.277899 | 0.2733628 |  | 11:00 | 1 | 2.369 | 8.473551 | -9.449694 |  | 2.332 | 1 | 8.339493 | 0.1895866
|  | 12:15 | 2 | 2.132 | 7.614855 | -7.755626 | 12:00 | 2 | 2.568 | 9.194565 | -0.9063325 |  | 12:00 | 2 | 2.168 | 7.74529 | -9.402629 |  | 2.15 | 2 | 7.680072 | 0.09223132
|  | 13:15 | 3 | 2.014 | 7.187319 | -5.94848 | 13:00 | 3 | 2.525 | 9.038768 | -1.723654 |  | 13:00 | 3 | 1.998 | 7.129348 | -8.639528 |  | 2.006 | 3 | 7.158333 | 0.0409917
|  | 14:15 | 4 | 1.816 | 6.469928 | -11.08809 | 14:00 | 4 | 2.515 | 9.002536 | -0.4024631 |  | 14:00 | 4 | 1.931 | 6.886594 | -3.525017 |  | 1.8735 | 4 | 6.678261 | 0.2946278
|  | 15:15 | 5 | 1.758 | 6.259783 | -3.357064 | 15:00 | 5 | 2.45 | 8.767029 | -2.686283 |  | 15:00 | 5 | 1.846 | 6.578623 | -4.68139 |  | 1.802 | 5 | 6.419203 | 0.2254543
|  | 16:15 | 6 | 1.654 | 5.882971 | -6.405124 | 16:00 | 6 | 2.477 | 8.864855 | 1.103527 |  | 16:00 | 6 | 1.808 | 6.440942 | -2.137594 |  | 1.731 | 6 | 6.161957 | 0.3945451
tratamientos | NaOH (g) | Tiempo [min]
T3 | 0.5 | 100
|  |  | R1 |  |  |  |  | R2 | [5 empty] | R3
[6 empty] | %remocion |  |  |  |  | %remocion | [5 empty] | %remocion
|  | C_0 | 9 | mg/L |  | 25.5872 | C_0 | 9 | mg/L |  | 31.72354 |  | C_0 | 9 | mg/L |  | 24.27509 |  | adsorcion | 9 | mg/L | Desviacion estandar | %remocion
|  | Hora | t [horas] | Abs_t | C_t [mg/L] | %var | Hora | t [horas] | Abs_t | C_t [mg/L] | %var |  | Hora | t [horas] | Abs_t | C_t [mg/L] | %var |  |  | t [horas] | C_t [mg/L] | C_t [mg/L] | 24.92894
|  | 10:15 | 0 | 2.555 | 9.147464 | 1.612073 | 9:00 | 0 | 2.571 | 9.205435 | 2.231668 |  | 10:00 | 0 | 2.572 | 9.209058 | 2.270134 |  | 2.5635 | 0 | 9.178261 | 0.04355368
|  | 11:15 | 1 | 2.367 | 8.466304 | -8.045534 | 10:00 | 1 | 2.295 | 8.205435 | -12.18704 |  | 11:00 | 1 | 2.393 | 8.560507 | -7.576078 |  | 2.38 | 1 | 8.513406 | 0.06661151
|  | 12:15 | 2 | 2.211 | 7.901087 | -7.153666 | 11:00 | 2 | 2.089 | 7.459058 | -10.00631 |  | 12:00 | 2 | 2.234 | 7.98442 | -7.215138 |  | 2.2225 | 2 | 7.942754 | 0.05892557
|  | 13:15 | 3 | 2.109 | 7.531522 | -4.906913 | 12:00 | 3 | 1.924 | 6.861232 | -8.713101 |  | 13:00 | 3 | 2.129 | 7.603986 | -5.003097 |  | 2.119 | 3 | 7.567754 | 0.05123962
|  | 14:15 | 4 | 2.048 | 7.310507 | -3.023244 | 13:00 | 4 | 1.943 | 6.930072 | 0.9933602 |  | 14:00 | 4 | 2.062 | 7.361232 | -3.297731 |  | 2.055 | 4 | 7.33587 | 0.03586774
|  | 15:15 | 5 | 2 | 7.136594 | -2.436919 | 14:00 | 5 | 1.795 | 6.393841 | -8.386695 |  | 15:00 | 5 | 1.998 | 7.129348 | -3.252528 |  | 1.999 | 5 | 7.132971 | 0.005123962
|  | 16:15 | 6 | 1.909 | 6.806884 | -4.843775 | 15:00 | 6 | 1.765 | 6.285145 | -1.729406 |  | 16:00 | 6 | 1.955 | 6.973551 | -2.234114 |  | 1.932 | 6 | 6.890217 | 0.1178511
*
tratamientos | NaOH (g) | Tiempo [min]
T4 | 4.5 | 100
|  |  | R1 |  |  |  |  | R2 | [5 empty] | R3
[6 empty] | %remocion |  |  |  |  | %remocion | [5 empty] | %remocion
|  | C_0 | 9 | mg/L |  | 17.85786 | C_0 | 9 | mg/L |  | 31.95729 |  | C_0 | 9 | mg/L |  | 11.75425 |  | adsorcion | 9 | mg/L | Desviacion estandar | %remocion
|  | Hora | t [horas] | Abs_t | C_t [mg/L] | %var | Hora | t [horas] | Abs_t | C_t [mg/L] | %var |  |  | t [horas] | Abs_t | C_t [mg/L] | %var |  |  | t [horas] | C_t [mg/L] | C_t [mg/L] | 14.80914
|  | 10:00 | 0 | 2.511 | 8.988043 | -0.133027 | 10:00 | 0 | 2.615 | 9.364855 | 3.896003 |  |  | 0 | 2.506 | 8.969928 | -0.3352587 |  | 2.563 | 0 | 8.978986 | 0.01280991
| 27°C | 11:00 | 1 | 2.351 | 8.408333 | -6.894471 | 11:00 | 1 | 2.355 | 8.422826 | -11.18424 |  |  | 1 | 2.458 | 8.796014 | -1.97718 |  | 2.353 | 1 | 8.602174 | 0.274132
|  | 12:00 | 2 | 2.189 | 7.821377 | -7.504517 | 12:00 | 2 | 2.169 | 7.748913 | -8.696872 |  |  | 2 | 2.344 | 8.382971 | -4.927173 |  | 2.179 | 2 | 8.102174 | 0.3971071
|  | 13:00 | 3 | 2.137 | 7.632971 | -2.468315 | 13:00 | 3 | 1.982 | 7.071377 | -9.581391 |  |  | 3 | 2.254 | 8.056884 | -4.047309 |  | 2.0595 | 3 | 7.844928 | 0.2997518
| 28 | 14:00 | 4 | 2.081 | 7.430072 | -2.730775 | 14:00 | 4 | 1.81 | 6.448188 | -9.66455 |  |  | 4 | 2.26 | 8.078623 | 0.2690945 |  | 1.9455 | 4 | 7.754348 | 0.4585946
|  | 15:00 | 5 | 2.009 | 7.169203 | -3.638753 | 15:00 | 5 | 1.807 | 6.437319 | -0.1688524 |  |  | 5 | 2.248 | 8.035145 | -0.5411011 |  | 1.908 | 5 | 7.602174 | 0.6123135
|  | 16:00 | 6 | 2.068 | 7.382971 | -13.88821 | 16:00 | 6 | 1.789 | 6.372101 | -32.18286 |  |  | 6 | 2.215 | 7.91558 | -11.12281 |  | 1.9285 | 6 | 7.649275 | 0.3766112
tratamientos | NaOH (g) | Tiempo [min]
T5 | 2.5 | 60
|  |  | R1 |  |  |  |  | R2 | [5 empty] | R3
[6 empty] | %remocion |  |  |  |  | %remocion | [5 empty] | %remocion
|  | C_0 | 9 | mg/L |  | 37.13486 | C_0 | 9 | mg/L |  | 13.21062 |  | C_0 | 9 | mg/L |  | 20.08549 |  | adsorcion | 9 | mg/L | Desviacion estandar | %remocion
|  | Hora | t [horas] | Abs_t | C_t [mg/L] | %var | Hora | t [horas] | Abs_t | C_t [mg/L] | %var |  | Hora | t [horas] | Abs_t | C_t [mg/L] | %var |  |  | t [horas] | C_t [mg/L] | C_t [mg/L] | 23.55667
|  | 10:00 | 0 | 2.567 | 9.190942 | 2.077502 | 10:00 | 0 | 2.551 | 9.132971 | 1.455945 |  | 9:00 | 0 | 2.44 | 8.730797 | -3.083371 |  | 2.519333 | 0 | 9.018237 | 0.2506119
|  | 11:00 | 1 | 2.112 | 7.542391 | -21.85714 | 11:00 | 1 | 2.55 | 9.129348 | -0.03968726 |  | 10:00 | 1 | 2.101 | 7.502536 | -16.37128 |  | 2.254333 | 1 | 8.058092 | 0.9279489
|  | 12:00 | 2 | 1.966 | 7.013406 | -7.542491 | 12:00 | 2 | 2.461 | 8.806884 | -3.661497 |  | 11:00 | 2 | 2.05 | 7.317754 | -2.525127 |  | 2.159 | 2 | 7.712681 | 0.9597483
|  | 13:00 | 3 | 1.93 | 6.882971 | -1.895036 | 13:00 | 3 | 2.401 | 8.589493 | -2.530898 |  | 12:00 | 3 | 2.026 | 7.230797 | -1.202586 |  | 2.119 | 3 | 7.567754 | 0.901781
|  | 14:00 | 4 | 1.764 | 6.281522 | -9.574898 | 14:00 | 4 | 2.19 | 7.825 | -9.769875 |  | 13:00 | 4 | 1.962 | 6.998913 | -3.313144 |  | 1.972 | 4 | 7.035145 | 0.7723768
|  | 15:00 | 5 | 1.674 | 5.955435 | -5.475452 | 15:00 | 5 | 2.313 | 8.270652 | 5.388356 |  | 14:00 | 5 | 1.957 | 6.980797 | -0.2595111 |  | 1.981333 | 5 | 7.068961 | 1.160124
|  | 16:00 | 6 | 1.625 | 5.777899 | -3.072678 | 16:00 | 6 | 2.218 | 7.926449 | -4.34246 |  | 15:00 | 6 | 1.956 | 6.977174 | -0.05192917 |  | 1.933 | 6 | 6.893841 | 1.076697